## Info
Материал | Aerogel | Карбонизация в течение 1 ч
Дата измерений | 2024-05-03
Диаметр электродов, мм | 19
Масса электрода 1,г | 0.0133
Масса электрода 2, г | 0.0123
Средняя масса, г | 0.0128
Толщина электродов, мкм | 160
Конфигурация ячейки | титановые токосъемы
Электролит | 1 M KNO3
Тип пропитки | погружение в эл-лит на 15 мин
Eр.ц., мВ | -47
Рабочее напряжение, мВ | 800

## CV
Скорость развёртки, мВ | 1000 |  |  |  |  | Скорость развёртки, мВ | 500 |  |  |  |  | Скорость развёртки, мВ | 250 |  |  |  |  | Скорость развёртки, мВ | 100 |  |  |  |  | Скорость развёртки, мВ | 50 |  |  |  |  | Скорость развёртки, мВ | 25 |  |  |  |  | Скорость развёртки, мВ | 10 |  |  |  |  | Скорость развёртки, мВ | 5 |  |  |  |  | Скорость развёртки, мВ | 2 |  |  |  |  | Скорость развёртки, мВ | 1
Время, с | Потенциал, В | Сила тока, А | Удельный ток, А/г | Удельная ёмкость, Ф/г | Заряд, Кл | Время, с | Потенциал, В | Сила тока, А | Удельный ток, А/г | Удельная ёмкость, Ф/г | Заряд, Кл | Время, с | Потенциал, В | Сила тока, А | Удельный ток, А/г | Удельная ёмкость, Ф/г | Заряд, Кл | Время, с | Потенциал, В | Сила тока, А | Удельный ток, А/г | Удельная ёмкость, Ф/г | Заряд, Кл | Время, с | Потенциал, В | Сила тока, А | Удельный ток, А/г | Удельная ёмкость, Ф/г | Заряд, Кл | Время, с | Потенциал, В | Сила тока, А | Удельный ток, А/г | Удельная ёмкость, Ф/г | Заряд, Кл | Время, с | Потенциал, В | Сила тока, А | Удельный ток, А/г | Удельная ёмкость, Ф/г | Заряд, Кл | Время, с | Потенциал, В | Сила тока, А | Удельный ток, А/г | Удельная ёмкость, Ф/г | Заряд, Кл | Время, с | Потенциал, В | Сила тока, А | Удельный ток, А/г | Удельная ёмкость, Ф/г | Заряд, Кл | Время, с | Потенциал, В | Сила тока, А | Удельный ток, А/г | Удельная ёмкость, Ф/г | Заряд, Кл
0.004999999888 | 0.05886 | -0.08465076983 | -6.613341 | -13.22668 |  | 0.009999999776 | 0.1250769943 | 0.07890091 | 6.164134 | 24.65653 |  | 0.015 | 0.095863 | 0.05304588 | 4.144209 | 33.15368 |  | 0.04 | 0.073142 | 0.02599163726 | 2.030597 | 40.61193 |  | 0.08 | 0.060158 | 0.01367892 | 1.068666 | 42.74663 |  | 0.16 | 0.05345 | 0.00705267489 | 0.5509902 | 44.07922 |  | 0.4 | 0.05150200054 | 0.002919324441 | 0.2280722 | 45.61444 |  | 0.8 | 0.045659 | 0.00147484499 | 0.1152223 | 46.08891 |  | 2 | 0.044794 | 0.000603262626 | 0.04712989 | 47.12989 |  | 4 | 0.042846 | 0.000306200236 | 0.02392189 | 47.84379
0.009999999776 | 0.06405299902 | -0.07261864841 | -5.673332 | -11.34666 | 0.0003931735 | 0.02 | 0.13027 | 0.08230823 | 6.430331 | 25.72132 | 0.0008060457 | 0.03 | 0.0995419994 | 0.05420968309 | 4.235131 | 33.88105 | 0.0008044167 | 0.08 | 0.077037 | 0.02626994 | 2.052339 | 41.04678 | 0.001045231 | 0.16 | 0.064269 | 0.01378855 | 1.077231 | 43.08923 | 0.001098699 | 0.32 | 0.057561 | 0.007091810461 | 0.5540477 | 44.32382 | 0.001131559 | 0.8 | 0.055614 | 0.002930981806 | 0.228983 | 45.79659 | 0.001170061 | 1.6 | 0.0497709997 | 0.001487222617 | 0.1161893 | 46.47571 | 0.001184827 | 4 | 0.048689 | 0.000609908311 | 0.04764909 | 47.64909 | 0.001213170937 | 8 | 0.046958 | 0.000305037218 | 0.02383103 | 47.66207 | 0.001222474908
0.015 | 0.069247 | -0.06111892 | -4.774916 | -9.549832 | 0.0003343439 | 0.03 | 0.135031 | 0.08528965 | 6.663254 | 26.65302 | 0.0008379894 | 0.045 | 0.103437 | 0.05524699 | 4.316171 | 34.52937 | 0.0008209252 | 0.12 | 0.081148 | 0.02648921 | 2.069469 | 41.38938 | 0.001055183 | 0.24 | 0.068381 | 0.01384759 | 1.081843 | 43.27371 | 0.001105446 | 0.48 | 0.06145599857 | 0.007093475666 | 0.5541778 | 44.33422 | 0.001134823 | 1.2 | 0.059725 | 0.002929316601 | 0.2288529 | 45.77057 | 0.00117206 | 2.4 | 0.053666 | 0.001493619056 | 0.116689 | 46.6755955 | 0.001192337 | 6 | 0.0528 | 0.000609576004 | 0.04762313 | 47.62313 | 0.001219484315 | 12 | 0.050853 | 0.000310603005 | 0.02426586 | 48.53172 | 0.001231280446
0.02 | 0.074224 | -0.05004511 | -3.909774 | -7.819548 | 0.0002779101 | 0.04 | 0.140008 | 0.0880581 | 6.879539 | 27.51816 | 0.0008667387 | 0.06 | 0.107332 | 0.05624212 | 4.393916 | 35.15133 | 0.0008361681 | 0.16 | 0.085043 | 0.02671691 | 2.087258 | 41.74517 | 0.001064122 | 0.32 | 0.072276 | 0.01392349 | 1.087773 | 43.5109 | 0.001110843 | 0.64 | 0.065568 | 0.007152595092 | 0.5587965 | 44.70372 | 0.001139686 | 1.6 | 0.06362 | 0.002951798495 | 0.2306093 | 46.12185 | 0.001176223 | 3.2 | 0.057778 | 0.001495695906 | 0.1168512 | 46.7405 | 0.001195726 | 8 | 0.05669600144 | 0.00061514182 | 0.04805795 | 48.05795 | 0.001224717824 | 16 | 0.054964 | 0.000311516778 | 0.02433725 | 48.6745 | 0.001244239566
0.025 | 0.078984 | -0.03929074 | -3.069589 | -6.139178 | 0.0002233397 | 0.05 | 0.144985 | 0.09072007 | 7.087506 | 28.35002 | 0.000893891 | 0.07500000298 | 0.111011 | 0.05715293 | 4.465072 | 35.72058 | 0.0008504631 | 0.2 | 0.088939 | 0.02684340626 | 2.097141 | 41.94282 | 0.001071206 | 0.4 | 0.076388 | 0.01396565605 | 1.091067 | 43.64268 | 0.001115566 | 0.8 | 0.069463 | 0.007185901515 | 0.5613986 | 44.91188 | 0.00114708 | 2 | 0.067732 | 0.002952631097 | 0.2306743 | 46.13486 | 0.001180886 | 4 | 0.061673 | 0.001504086074 | 0.1175067 | 47.00269 | 0.001199913 | 10 | 0.060807 | 0.000612400472 | 0.04784379 | 47.84379 | 0.001227542292 | 20 | 0.05886 | 0.000312181335 | 0.02438917 | 48.77833 | 0.001247396226
0.03 | 0.083961 | -0.02896228 | -2.262678 | -4.525356 | 0.0001706325 | 0.06 | 0.150178 | 0.09327557 | 7.287154 | 29.14862 | 0.000919978 | 0.09 | 0.114906 | 0.0579541 | 4.527664 | 36.22131 | 0.0008633027 | 0.24 | 0.09305 | 0.02703737 | 2.112295 | 42.2459 | 0.001077615 | 0.48 | 0.080283 | 0.01402469 | 1.095679 | 43.82715 | 0.001119614 | 0.96 | 0.073574 | 0.007182571106 | 0.5611384 | 44.89107 | 0.001149478 | 2.4 | 0.071627 | 0.002971782349 | 0.2321705 | 46.4341 | 0.001184883 | 4.8 | 0.06578399986 | 0.001510565635 | 0.1180129 | 47.20518 | 0.001205861 | 12 | 0.064702 | 0.000621039828 | 0.04851874 | 48.51874 | 0.0012334403 | 24 | 0.062971 | 0.000315005775 | 0.02460983 | 49.21965 | 0.00125437422
0.035 | 0.088939 | -0.01916621 | -1.49736 | -2.994721 | 0.0001203212 | 0.07 | 0.155156 | 0.09583106637 | 7.486802 | 29.94721 | 0.0009455333 | 0.105 | 0.118585 | 0.05872997 | 4.588279 | 36.70623 | 0.0008751301 | 0.28 | 0.097162 | 0.02716387 | 2.122178 | 42.44355 | 0.001084025 | 0.56 | 0.084394 | 0.01409216 | 1.10095 | 44.03799 | 0.001124674 | 1.12 | 0.07747 | 0.007219207939 | 0.5640006 | 45.12005 | 0.001152143 | 2.8 | 0.07573799789 | 0.002965121064 | 0.2316501 | 46.33002 | 0.00118738 | 5.6 | 0.069679 | 0.001518540434 | 0.118636 | 47.45439 | 0.001211642 | 14 | 0.068814 | 0.000623282744 | 0.04869396 | 48.69396 | 0.001244322572 | 28 | 0.066866 | 0.000317497907 | 0.02480452 | 49.60905 | 0.001265007364
0.04 | 0.093699 | -0.009902543388 | -0.7736362 | -1.547272 | 7.267187e-05 | 0.08 | 0.160133 | 0.09796064347 | 7.653175 | 30.6127 | 0.0009689583 | 0.12 | 0.122263 | 0.0594721 | 4.646258 | 37.17006417 | 0.0008865156 | 0.32 | 0.101057 | 0.02729038 | 2.132061 | 42.64121 | 0.001089085 | 0.64 | 0.088289 | 0.01407528948 | 1.099632 | 43.98528 | 0.001126698 | 1.28 | 0.081581 | 0.007235861383 | 0.5653017 | 45.22413 | 0.001156405 | 3.2 | 0.079634 | 0.002989268396 | 0.2335366 | 46.70732 | 0.001190878 | 6.4 | 0.073791 | 0.00151679595 | 0.1184997 | 47.39987 | 0.001214135 | 16 | 0.072709 | 0.000625276472 | 0.04884972 | 48.84972 | 0.001248559216 | 32 | 0.07097800076 | 0.000318827049 | 0.02490836 | 49.81673 | 0.001272649912
0.045 | 0.098244 | -0.001810142305 | -0.1414174 | -0.2828347 | 2.928173e-05 | 0.09 | 0.16511 | 0.1000902 | 7.819548 | 31.27819 | 0.0009902549 | 0.135 | 0.125942 | 0.06021424 | 4.704238 | 37.6339 | 0.0008976481 | 0.36 | 0.104952 | 0.02740844 | 2.141285 | 42.82569 | 0.001093977 | 0.72 | 0.092401 | 0.01415119 | 1.105562 | 44.22247 | 0.00112906 | 1.44 | 0.085693 | 0.007254180033 | 0.5667328 | 45.33863 | 0.001159204 | 3.6 | 0.083745 | 0.002992599038 | 0.2337968 | 46.75936 | 0.001196373 | 7.2 | 0.07768599689 | 0.001526349108 | 0.119246 | 47.69841 | 0.001217258 | 18 | 0.07682 | 0.000629845366 | 0.04920667 | 49.20667 | 0.001255121838 | 36 | 0.075089 | 0.000317165599 | 0.02477856 | 49.55712 | 0.001271985296
0.05 | 0.103221 | 0.006708174478 | 0.5240761 | 1.048152 | 2.129579e-05 | 0.1 | 0.170087 | 0.1020068 | 7.969285 | 31.87714 | 0.001010485 | 0.15 | 0.129837 | 0.06075398 | 4.746404 | 37.97123 | 0.0009072616 | 0.4 | 0.109063 | 0.02750121057 | 2.148532 | 42.97064 | 0.001098193 | 0.8 | 0.0962959975 | 0.01418492 | 1.108197 | 44.32788 | 0.001133444 | 1.6 | 0.08958800137 | 0.007245853543 | 0.5660823 | 45.28658 | 0.001160002 | 4 | 0.08764000237 | 0.002982607111 | 0.2330162 | 46.60324 | 0.001195042 | 8 | 0.081797 | 0.001532081049 | 0.1196938 | 47.87753 | 0.001223372 | 20 | 0.080715 | 0.00062843319 | 0.04909634 | 49.09634 | 0.001258278556 | 40 | 0.078984 | 0.00032123609 | 0.02509657 | 50.19314 | 0.001276803378
0.055 | 0.108414 | 0.01575889 | 1.231163 | 2.462326 | 5.616764e-05 | 0.11 | 0.175064 | 0.1040299 | 8.12734 | 32.50936 | 0.001030184 | 0.165 | 0.133732 | 0.06140335 | 4.797136 | 38.37709 | 0.0009161799 | 0.44 | 0.113175 | 0.02761928 | 2.157756 | 43.15512 | 0.00110241 | 0.88 | 0.100407 | 0.01422709 | 1.111491 | 44.45966 | 0.00113648 | 1.76 | 0.093699 | 0.007285821252 | 0.5692048 | 45.53638 | 0.001162534 | 4.4 | 0.091752 | 0.003008419648 | 0.235032785 | 47.006557 | 0.001198206 | 8.8 | 0.085693 | 0.001527429093 | 0.1193304 | 47.73216 | 0.001223804 | 22 | 0.084827 | 0.000630676106 | 0.04927157 | 49.27157 | 0.001259109296 | 44 | 0.083096 | 0.000321983738 | 0.02515498 | 50.30996 | 0.001286439656
0.06 | 0.113391 | 0.02406424 | 1.880019 | 3.760038 | 9.955781e-05 | 0.12 | 0.180041 | 0.1058401 | 8.268757 | 33.07503 | 0.00104935 | 0.18 | 0.137195 | 0.06191778183 | 4.837327 | 38.69861 | 0.0009249085 | 0.48 | 0.11707 | 0.02765301 | 2.160391 | 43.20783 | 0.001105446 | 0.96 | 0.104519 | 0.01424396 | 1.112809 | 44.51236 | 0.001138842 | 1.92 | 0.097594 | 0.007306638174 | 0.5708311 | 45.66649 | 0.001167397 | 4.8 | 0.095647 | 0.003002590965 | 0.2345774 | 46.91548 | 0.001202202 | 9.6 | 0.089804 | 0.001534490148 | 0.119882 | 47.95282 | 0.001224768 | 24 | 0.088722 | 0.000629263872 | 0.04916124 | 49.16124 | 0.001259939978 | 48 | 0.086991 | 0.000323479006 | 0.0252718 | 50.54359 | 0.001290925488
0.065 | 0.118585 | 0.03205017 | 2.503919 | 5.007838 | 0.000140286 | 0.13 | 0.185234 | 0.1075438 | 8.401856 | 33.60742 | 0.001066919 | 0.195 | 0.140873 | 0.06244065 | 4.878176 | 39.02541 | 0.0009326873 | 0.52 | 0.121181 | 0.02778794 | 2.170933 | 43.41866 | 0.001108819 | 1.04 | 0.108414 | 0.01426926 | 1.114786 | 44.59143 | 0.001140528 | 2.08 | 0.101706 | 0.007297478616 | 0.5701155 | 45.60924135 | 0.001168329 | 5.2 | 0.099758 | 0.00301424833 | 0.2354882 | 47.09763 | 0.001203367 | 10.4 | 0.093699 | 0.001539474353 | 0.1202714 | 48.10857 | 0.001229585 | 26 | 0.09283400327 | 0.000635909557 | 0.04968043 | 49.68043 | 0.001265173429 | 52 | 0.091102 | 0.000326054229 | 0.02547299 | 50.94597 | 0.00129906647
0.07 | 0.123345 | 0.03971665 | 3.102864 | 6.205727 | 0.0001794171 | 0.14 | 0.190212 | 0.1091409 | 8.526635 | 34.10654 | 0.001083424 | 0.21 | 0.144769 | 0.06290448457 | 4.914413 | 39.3153 | 0.0009400885 | 0.56 | 0.1250769943 | 0.02787228 | 2.177522 | 43.55043 | 0.001113205 | 1.12 | 0.112526 | 0.01431986 | 1.118739 | 44.74955 | 0.001143565 | 2.24 | 0.105601 | 0.007328287233 | 0.5725224 | 45.8018 | 0.001170062 | 5.6 | 0.103653 | 0.00301175029 | 0.235293 | 47.0586 | 0.0012052 | 11.2 | 0.097811 | 0.001541800331 | 0.1204532 | 48.18126 | 0.00123251 | 28 | 0.096945 | 0.000638650905 | 0.0498946 | 49.8946 | 0.001274560462 | 56 | 0.094998 | 0.000324143592 | 0.02532372 | 50.64743625 | 0.001300395642
0.07500000298 | 0.128322 | 0.0470637 | 3.676852 | 7.353703 | 0.000216951 | 0.15 | 0.194972 | 0.1107381 | 8.651416 | 34.60566 | 0.001099396 | 0.225 | 0.148447 | 0.06337675 | 4.951309 | 39.61047 | 0.0009471093 | 0.6 | 0.129188 | 0.02793131 | 2.182134 | 43.64268 | 0.001116072 | 1.2 | 0.116421 | 0.01429456 | 1.116762 | 44.67049 | 0.001144577 | 2.4 | 0.109712 | 0.007334115915 | 0.5729778 | 45.83822 | 0.001172993 | 6 | 0.107765 | 0.003025905695 | 0.2363989 | 47.27978 | 0.001207531 | 12 | 0.101922 | 0.001542714192 | 0.1205245 | 48.2098185 | 0.001233806 | 30 | 0.10084 | 0.000634912751 | 0.04960256 | 49.60256 | 0.001273563656 | 60 | 0.099109 | 0.000325223518 | 0.02540809 | 50.81617 | 0.00129873422
0.08 | 0.1333 | 0.05430427 | 4.242521 | 8.485042 | 0.0002534197 | 0.16 | 0.200166 | 0.1120159 | 8.75124 | 35.00496 | 0.001113769 | 0.24 | 0.152342 | 0.06376469 | 4.981617 | 39.85293 | 0.0009535609 | 0.64 | 0.1333 | 0.02798191 | 2.186087 | 43.72174 | 0.001118263 | 1.28 | 0.120532 | 0.01436202 | 1.122033 | 44.88133 | 0.001146262 | 2.56 | 0.113608 | 0.007338279393 | 0.5733031 | 45.86425 | 0.001173791 | 6.4 | 0.111876 | 0.003038395662 | 0.2373747 | 47.47493 | 0.001212861 | 12.8 | 0.105817 | 0.001547200023 | 0.120875 | 48.35 | 0.001235966 | 32 | 0.104952 | 0.000639398582 | 0.04995301 | 49.95301 | 0.001274311333 | 64 | 0.103004 | 0.000325057365 | 0.02539511 | 50.79021 | 0.001300561766
0.085 | 0.138277 | 0.0612254031 | 4.783235 | 9.566469 | 0.0002888243 | 0.17 | 0.205143 | 0.1135066 | 8.867701 | 35.4708 | 0.001127613 | 0.255 | 0.156021 | 0.06416105479 | 5.012582 | 40.10066 | 0.0009594431 | 0.68 | 0.137195 | 0.02806625 | 2.192675 | 43.85351 | 0.001120964 | 1.36 | 0.124644 | 0.01437046 | 1.122692 | 44.90768 | 0.0011493 | 2.72 | 0.117719 | 0.007338279393 | 0.5733031 | 45.86425 | 0.001174125 | 6.8 | 0.115772 | 0.003015081165 | 0.2355532 | 47.11064 | 0.001210696 | 13.6 | 0.109929 | 0.001553845708 | 0.1213942 | 48.55768 | 0.001240419 | 34 | 0.108847 | 0.000639813894 | 0.04998546 | 49.98546 | 0.001279212476 | 68 | 0.107116 | 0.000327217218 | 0.02556385 | 51.12769 | 0.001304549166
0.09 | 0.143254 | 0.0678271 | 5.298992 | 10.59798 | 0.0003226314 | 0.18 | 0.21012 | 0.1147843 | 8.967525 | 35.8701 | 0.001141455 | 0.27 | 0.1597 | 0.06453212 | 5.041572 | 40.33258 | 0.0009651998 | 0.72 | 0.141306 | 0.02812528 | 2.197287 | 43.94575 | 0.001123831 | 1.44 | 0.128539 | 0.01440419 | 1.125327 | 45.01309595 | 0.001150987 | 2.88 | 0.121614 | 0.007366589736 | 0.5755148 | 46.04118585 | 0.00117639 | 7.2 | 0.119883 | 0.003042558907 | 0.2376999 | 47.53998 | 0.001211527 | 14.4 | 0.113824 | 0.001547200023 | 0.120875 | 48.35 | 0.001240417 | 36 | 0.112958 | 0.000641060004 | 0.05008281 | 50.08281 | 0.001280873898 | 72 | 0.111011 | 0.000327466434 | 0.02558332 | 51.16663 | 0.001309367304
0.095 | 0.148447 | 0.07432231307 | 5.806431 | 11.61286 | 0.0003553732 | 0.19 | 0.215097 | 0.1159556 | 9.05903 | 36.23612 | 0.001153698 | 0.285 | 0.163379 | 0.06486102 | 5.067267 | 40.53813871 | 0.0009704477 | 0.76 | 0.145201 | 0.02815058 | 2.199264 | 43.98528 | 0.001125516 | 1.52 | 0.132434 | 0.01442949 | 1.127304 | 45.09216 | 0.001153346 | 3.04 | 0.125726 | 0.007389904466 | 0.5773363 | 46.1869 | 0.001180518 | 7.6 | 0.123778 | 0.00303256698 | 0.2369193 | 47.38386 | 0.001215025 | 15.2 | 0.117935 | 0.001556171686 | 0.1215759 | 48.63037 | 0.001241349 | 38 | 0.116854 | 0.000639647769 | 0.04997248 | 49.97248 | 0.001280707773 | 76 | 0.115122 | 0.000328297145 | 0.02564821 | 51.29643 | 0.001311527158
0.1 | 0.153424 | 0.08049809 | 6.288913 | 12.57783 | 0.0003870512 | 0.2 | 0.220291 | 0.1171269 | 9.150536 | 36.60214 | 0.001165413 | 0.3 | 0.167274 | 0.06523209 | 5.096257 | 40.77006 | 0.0009756994 | 0.8 | 0.149313 | 0.02821805 | 2.204535 | 44.0907 | 0.001127373 | 1.6 | 0.136545 | 0.01442949 | 1.127304 | 45.09216 | 0.00115436 | 3.2 | 0.129621 | 0.007375749294 | 0.5762304 | 46.09843 | 0.001181253 | 8 | 0.12789 | 0.003046722384 | 0.2380252 | 47.60503725 | 0.001215858 | 16 | 0.121831 | 0.001555507071 | 0.121524 | 48.6096 | 0.001244672 | 40 | 0.120965 | 0.000645878143 | 0.05045923 | 50.45923 | 0.001285525912 | 80 | 0.119017 | 0.000329958566 | 0.02577801 | 51.55603 | 0.001316511422
0.105 | 0.158401 | 0.08646092 | 6.754759 | 13.50952 | 0.0004173971 | 0.21 | 0.225268 | 0.1180852 | 9.225404 | 36.90162 | 0.001176059 | 0.315 | 0.170952 | 0.0654598 | 5.114047 | 40.91237206 | 0.0009801882 | 0.84 | 0.153208 | 0.02826865 | 2.208488 | 44.16976 | 0.001129733 | 1.68 | 0.140441 | 0.0144800907 | 1.131257 | 45.25028 | 0.001156382 | 3.36 | 0.133732 | 0.007404059637 | 0.5784422 | 46.27537 | 0.001182384 | 8.4 | 0.131785 | 0.003045056947 | 0.2378951 | 47.57901 | 0.001218355 | 16.8 | 0.125942 | 0.001558580785 | 0.1217641 | 48.70565 | 0.001245634 | 42 | 0.12486 | 0.000647788751 | 0.0506085 | 50.6085 | 0.001293666894 | 84 | 0.123129 | 0.000329294009 | 0.02572609 | 51.45219 | 0.00131850515
0.11 | 0.163379 | 0.09221078 | 7.203967 | 14.40793 | 0.0004466795 | 0.22 | 0.230245 | 0.11915 | 9.30859 | 37.23436 | 0.001186176 | 0.33 | 0.174847 | 0.06578869 | 5.139742 | 41.11793 | 0.0009843647 | 0.88 | 0.157319 | 0.02826865 | 2.208488 | 44.16976 | 0.001130746 | 1.76 | 0.144552 | 0.01443792 | 1.127963 | 45.11851 | 0.001156721 | 3.52 | 0.137844 | 0.00740655791 | 0.5786373 | 46.29099 | 0.00118485 | 8.8 | 0.135896 | 0.003052551067 | 0.2384806 | 47.69611 | 0.001219523 | 17.6 | 0.129837 | 0.001558663789 | 0.1217706 | 48.70824 | 0.0012469 | 44 | 0.128972 | 0.000644133601 | 0.05032294 | 50.32294 | 0.001291922352 | 88 | 0.12724 | 0.000332450698 | 0.02597271 | 51.94542 | 0.001323489414
0.115 | 0.168139 | 0.09785417 | 7.644857 | 15.28971 | 0.0004751626 | 0.23 | 0.235222 | 0.1203212 | 9.400095 | 37.60038 | 0.001197357 | 0.345 | 0.178526 | 0.0660417 | 5.159508 | 41.27606 | 0.000988727 | 0.92 | 0.161431 | 0.02833611 | 2.213759 | 44.27518 | 0.001132096 | 1.84 | 0.148447 | 0.01450539 | 1.133234 | 45.32935 | 0.001157733 | 3.68 | 0.141739 | 0.007409055717 | 0.5788325 | 46.3066 | 0.00118525 | 9.2 | 0.140008 | 0.003061710391 | 0.2391961 | 47.83922 | 0.001222851 | 18.4 | 0.133949 | 0.001565309474 | 0.1222898 | 48.91592 | 0.001249588 | 46 | 0.132867 | 0.000648702553 | 0.05067989 | 50.67989 | 0.001292836154 | 92 | 0.131136 | 0.00033012472 | 0.02579099375 | 51.5819875 | 0.001325150836
0.12 | 0.173116 | 0.1032846 | 8.069109 | 16.13822 | 0.0005028464 | 0.24 | 0.240199 | 0.1211731 | 9.466645 | 37.86658 | 0.00120747 | 0.36 | 0.182205 | 0.0663452968 | 5.183226 | 41.4658105 | 0.0009929035 | 0.96 | 0.165326 | 0.02836985 | 2.216394 | 44.32788 | 0.001134118 | 1.92 | 0.152775 | 0.01451383 | 1.133893 | 45.3557 | 0.001160768 | 3.84 | 0.14585 | 0.007416549604 | 0.5794179 | 46.35344 | 0.001186047 | 9.6 | 0.143903 | 0.003035897622 | 0.2371795 | 47.4359 | 0.001219523 | 19.2 | 0.137844 | 0.001567053958 | 0.1224261 | 48.97044 | 0.001252947 | 48 | 0.136978 | 0.000647622626 | 0.05059552 | 50.59552 | 0.001296325179 | 96 | 0.135247 | 0.000334112119 | 0.02610251 | 52.20502 | 0.001328473678
0.125 | 0.17831 | 0.1086085 | 8.485042 | 16.97008 | 0.0005297331 | 0.25 | 0.245392 | 0.1220249 | 9.533194 | 38.13278 | 0.00121599 | 0.375 | 0.185884 | 0.06656457 | 5.200357 | 41.60285 | 0.000996823 | 1 | 0.169221 | 0.02842045 | 2.220347 | 44.40695 | 0.001135806 | 2 | 0.15667 | 0.01451383 | 1.133893 | 45.3557 | 0.001161107 | 4 | 0.149746 | 0.007427374367 | 0.5802636 | 46.42109 | 0.001187515 | 10 | 0.147798 | 0.003067539074 | 0.2396515 | 47.9303 | 0.001220686 | 20 | 0.141955 | 0.001561072888 | 0.1219588 | 48.78352775 | 0.00125125 | 50 | 0.140873 | 0.000648037938 | 0.05062796 | 50.62796 | 0.001295660564 | 100 | 0.139142 | 0.000336105819 | 0.02625827 | 52.51653 | 0.001340435876
0.13 | 0.183287 | 0.113613 | 8.876019 | 17.75204 | 0.0005555534 | 0.26 | 0.250369 | 0.1228767 | 9.599744 | 38.39897 | 0.001224507 | 0.39 | 0.189779 | 0.0667754 | 5.216828 | 41.73462 | 0.001000049 | 1.04 | 0.173116 | 0.02841201 | 2.219689 | 44.39377 | 0.001136648 | 2.08 | 0.160565 | 0.01453912 | 1.135869 | 45.43476 | 0.001162117 | 4.16 | 0.153857 | 0.007443195209 | 0.5814996 | 46.51997 | 0.001189644 | 10.4 | 0.151910007 | 0.003060044954 | 0.239066 | 47.8132 | 0.001225516 | 20.8 | 0.14585 | 0.001570459921 | 0.1226922 | 49.07687 | 0.001252612 | 52 | 0.144985 | 0.000648370245 | 0.05065393 | 50.65393 | 0.001296408183 | 104 | 0.143254 | 0.00033253376 | 0.0259792 | 51.9584 | 0.001337279158
0.135 | 0.188264 | 0.1185111 | 9.258678 | 18.51736 | 0.0005803115 | 0.27 | 0.254914 | 0.1236221 | 9.657975 | 38.6319 | 0.001232496 | 0.405 | 0.193457 | 0.06700310111 | 5.234617 | 41.87694 | 0.00100334 | 1.08 | 0.177444 | 0.02847105 | 2.224301 | 44.48601 | 0.001137664 | 2.16 | 0.164677 | 0.01453912 | 1.135869 | 45.43476 | 0.001163132 | 4.32 | 0.157752 | 0.00742487656 | 0.5800685 | 46.4054785 | 0.001189448 | 10.8 | 0.156021 | 0.003062542994 | 0.2392612 | 47.85223 | 0.001224519 | 21.6 | 0.149962 | 0.001572121284 | 0.122822 | 49.12879 | 0.001257034 | 54 | 0.14888 | 0.000652856077 | 0.05100438 | 51.00438 | 0.001301226322 | 108 | 0.147149 | 0.00033618891 | 0.02626476 | 52.52952 | 0.00133744534
0.14 | 0.193457 | 0.1233026 | 9.633019 | 19.26604 | 0.0006045337 | 0.28 | 0.260107 | 0.1243674 | 9.716205 | 38.86482 | 0.001239946 | 0.42 | 0.197353 | 0.06717177 | 5.247794 | 41.98235 | 0.001006311 | 1.12 | 0.181339 | 0.02852165 | 2.228254 | 44.56507 | 0.001139853 | 2.24 | 0.168788 | 0.01458129 | 1.139163 | 45.5665373 | 0.001164816 | 4.48 | 0.161864 | 0.007452354301 | 0.5822152 | 46.57721 | 0.001190177 | 11.2 | 0.159916 | 0.003075865563 | 0.240302 | 48.0604 | 0.001227681 | 22.4 | 0.153857 | 0.001568300067 | 0.1225234 | 49.00938 | 0.001256167 | 56 | 0.152992 | 0.000652523828 | 0.05097842 | 50.97842 | 0.001305379905 | 112 | 0.15126 | 0.000334361335 | 0.02612198 | 52.24396 | 0.00134110049
0.145 | 0.198435 | 0.1278812 | 9.990721 | 19.98144 | 0.0006279591 | 0.29 | 0.265084 | 0.1252193 | 9.782754 | 39.13102 | 0.001247932 | 0.435 | 0.201031 | 0.06736574 | 5.262948 | 42.10358 | 0.001009032 | 1.16 | 0.185234 | 0.02852165 | 2.228254 | 44.56507 | 0.001140865 | 2.32 | 0.172684 | 0.01454756 | 1.136528 | 45.46112 | 0.001165153 | 4.64 | 0.165759 | 0.007460681256 | 0.5828657 | 46.62925785 | 0.001193042 | 11.6 | 0.164028 | 0.003065873636 | 0.2395214 | 47.90428 | 0.00122835 | 23.2 | 0.157969 | 0.001574862632 | 0.1230361 | 49.21445725 | 0.001257267 | 58 | 0.156887 | 0.000647954876 | 0.05062147 | 50.62147 | 0.001300478704 | 116 | 0.155156 | 0.000335524324 | 0.02621284 | 52.42568 | 0.001339771318
0.15 | 0.203412 | 0.1322469 | 10.33179 | 20.66357 | 0.0006503216 | 0.3 | 0.270494 | 0.1259646 | 9.840985 | 39.36394 | 0.001255922 | 0.45 | 0.20471 | 0.0675597 | 5.278102 | 42.22482 | 0.00101194 | 1.2 | 0.189346 | 0.02857225 | 2.232207 | 44.64414 | 0.00114188 | 2.4 | 0.176579 | 0.01460659 | 1.14114 | 45.6456 | 0.001166168 | 4.8 | 0.16987 | 0.007449023891 | 0.581955 | 46.5564 | 0.001192779 | 12 | 0.167923 | 0.003077531001 | 0.2404321 | 48.08642 | 0.00122868 | 24 | 0.161864 | 0.001574613503 | 0.1230167 | 49.20667 | 0.001259789 | 60 | 0.160998 | 0.0006554313 | 0.05120557 | 51.20557 | 0.001303386176 | 120 | 0.159267 | 0.000334444398 | 0.02612847 | 52.25694 | 0.001339937444
0.155 | 0.208389 | 0.136506 | 10.66453 | 21.32907 | 0.0006718816 | 0.31 | 0.275255 | 0.1266035 | 9.890897 | 39.56359 | 0.001262839 | 0.465 | 0.208389 | 0.06774524 | 5.292597 | 42.34077 | 0.001014788 | 1.24 | 0.193241 | 0.02858911 | 2.233525 | 44.67049 | 0.001143226 | 2.48 | 0.18069 | 0.01460659 | 1.14114 | 45.6456 | 0.001168526 | 4.96 | 0.173982 | 0.007455685176 | 0.5824754 | 46.59803235 | 0.001192376 | 12.4 | 0.172034 | 0.003055881709 | 0.2387408 | 47.74815 | 0.001226681 | 24.8 | 0.165975 | 0.00157801935 | 0.1232828 | 49.3131 | 0.001261052 | 62 | 0.16511 | 0.000655098993 | 0.05117961 | 51.17961 | 0.001310530293 | 124 | 0.163162 | 0.000336936529 | 0.02632317 | 52.64633 | 0.001342761854
0.16 | 0.213582 | 0.1406587 | 10.98896 | 21.97792 | 0.0006929112 | 0.32 | 0.280232 | 0.1272424 | 9.940809 | 39.76324 | 0.001269228 | 0.48 | 0.212284 | 0.06788017 | 5.303138 | 42.42511 | 0.00101719 | 1.28 | 0.197353 | 0.02862284705 | 2.23616 | 44.7232 | 0.001144238 | 2.56 | 0.184802 | 0.01460659 | 1.14114 | 45.6456 | 0.001168526 | 5.12 | 0.177877 | 0.007459848654 | 0.5828007 | 46.62405 | 0.001193242 | 12.8 | 0.175929 | 0.003080029041 | 0.2406273 | 48.12545 | 0.001227184 | 25.6 | 0.170087 | 0.001572204405 | 0.1228285 | 49.13139 | 0.001260091 | 64 | 0.169005 | 0.00065219152 | 0.0509524625 | 50.9524625 | 0.001307290513 | 128 | 0.167274 | 0.000337434962 | 0.02636211 | 52.72421 | 0.001348742982
0.165 | 0.218559 | 0.1447049 | 11.30507 | 22.61014 | 0.0007134105 | 0.33 | 0.285209 | 0.1277747 | 9.982402 | 39.92961 | 0.001275088 | 0.495 | 0.215963 | 0.06804883 | 5.316315 | 42.53052 | 0.001019469 | 1.32 | 0.201248 | 0.02861441 | 2.235501 | 44.71002 | 0.001144748 | 2.64 | 0.188697 | 0.01463189 | 1.143117 | 45.72466 | 0.001169542 | 5.28 | 0.181772 | 0.007482330315 | 0.5845571 | 46.76456 | 0.001195377 | 13.2 | 0.180041 | 0.003077531001 | 0.2404321 | 48.08642 | 0.001231511 | 26.4 | 0.173982 | 0.001579348464 | 0.1233866 | 49.3546395 | 0.00126062 | 66 | 0.173116 | 0.000656760414 | 0.05130941 | 51.30941 | 0.001308951934 | 132 | 0.171169 | 0.000334112119 | 0.02610251 | 52.20502 | 0.001343094162
0.17 | 0.223104 | 0.1486446 | 11.61286 | 23.22572 | 0.0007333731 | 0.34 | 0.290403 | 0.1284136 | 10.03231504 | 40.12926016 | 0.001280941 | 0.51 | 0.219641 | 0.06820907 | 5.328834 | 42.63067 | 0.001021933 | 1.36 | 0.205359 | 0.02865658 | 2.238795 | 44.77591 | 0.001145419 | 2.72 | 0.192808 | 0.01462346 | 1.142458 | 45.69831 | 0.001170213 | 5.44 | 0.185884 | 0.007468175143 | 0.5834512 | 46.67609 | 0.001196039 | 13.6 | 0.183936 | 0.003081694245 | 0.2407574 | 48.15147 | 0.001231847 | 27.2 | 0.178093 | 0.001581674558 | 0.1235683 | 49.42733 | 0.001264411 | 68 | 0.177011 | 0.000656843476 | 0.0513159 | 51.3159 | 0.00131360389 | 136 | 0.17528 | 0.000339345599 | 0.02651137 | 53.02275 | 0.001346915436
0.175 | 0.228297 | 0.1524779 | 11.91233 | 23.82467 | 0.0007528055 | 0.35 | 0.295163 | 0.1288395 | 10.06559 | 40.26236 | 0.001286265 | 0.525 | 0.223536 | 0.06835244 | 5.340034 | 42.72027 | 0.00102421 | 1.4 | 0.209254 | 0.02871561 | 2.243407 | 44.86815 | 0.001147443 | 2.8 | 0.196703 | 0.01465719 | 1.145093 | 45.80372 | 0.001171225 | 5.6 | 0.189995 | 0.00749065727 | 0.5852076 | 46.81661 | 0.001196705 | 14 | 0.188048 | 0.00308585749 | 0.2410826 | 48.21652 | 0.001233509 | 28 | 0.181989 | 0.001584000536 | 0.12375 | 49.50001675 | 0.001266269 | 70 | 0.181123 | 0.00065900333 | 0.05148464 | 51.48464 | 0.001315846806 | 140 | 0.179392 | 0.00033818261 | 0.02642052 | 52.84103 | 0.001355056418
0.18 | 0.233274 | 0.1559917 | 12.18685 | 24.3737 | 0.0007711754 | 0.36 | 0.300573 | 0.1295849 | 10.12382 | 40.49528 | 0.001292125 | 0.54 | 0.227215 | 0.06842834 | 5.345964 | 42.76771 | 0.001025859 | 1.44 | 0.213366 | 0.02869031392 | 2.241430775 | 44.8286155 | 0.001148121 | 2.88 | 0.200815 | 0.01461503 | 1.141799 | 45.67195 | 0.001170891 | 5.76 | 0.19389 | 0.007500648964 | 0.5859882 | 46.87906 | 0.001199307 | 14.4 | 0.191943 | 0.003079196205 | 0.2405622 | 48.11244 | 0.00123301 | 28.8 | 0.1861 | 0.001585828024 | 0.1238928 | 49.55712575 | 0.00126793 | 72 | 0.185018 | 0.000654849806 | 0.05116014 | 51.16014 | 0.001313853136 | 144 | 0.183287 | 0.000338099548 | 0.02641403 | 52.82805 | 0.001352564316
0.185 | 0.238035 | 0.159612 | 12.46968 | 24.93937 | 0.0007890083 | 0.37 | 0.305334 | 0.1300108 | 10.15709 | 40.62838 | 0.001297977 | 0.555 | 0.23111 | 0.06861387 | 5.360459 | 42.88367 | 0.001027816 | 1.48 | 0.217477 | 0.02875778079 | 2.246702 | 44.93403 | 0.001148961 | 2.96 | 0.204926 | 0.01465719 | 1.145093 | 45.80372 | 0.001170888 | 5.92 | 0.198002 | 0.00747566903 | 0.5840366 | 46.72293 | 0.001198104 | 14.8 | 0.196054 | 0.003091686172 | 0.241538 | 48.3076 | 0.001234178 | 29.6 | 0.189995 | 0.001583502046 | 0.1237111 | 49.48444 | 0.001267734 | 74 | 0.18913 | 0.000661080121 | 0.05164688 | 51.64688 | 0.001315929927 | 148 | 0.187398 | 0.000339179474 | 0.0264984 | 52.99679 | 0.001354558044
0.19 | 0.243228 | 0.1630193 | 12.73588 | 25.47176 | 0.0008065773 | 0.38 | 0.310527 | 0.1304367 | 10.19037 | 40.76148 | 0.001302236 | 0.57 | 0.234789 | 0.06873194 | 5.369683 | 42.95746 | 0.001030093 | 1.52 | 0.221589 | 0.02879152 | 2.249337 | 44.98674 | 0.001150985 | 3.04 | 0.208822 | 0.01468249 | 1.14707 | 45.88279 | 0.001173586 | 6.08 | 0.201897 | 0.007496485487 | 0.5856629 | 46.85303 | 0.001197771 | 15.2 | 0.200166 | 0.003075032961 | 0.240237 | 48.04739 | 0.001233343 | 30.4 | 0.194107 | 0.001586243394 | 0.1239253 | 49.57011 | 0.001267897 | 76 | 0.193241 | 0.00065983407 | 0.05154954 | 51.54954 | 0.001320914191 | 152 | 0.191294 | 0.000339594815 | 0.02653084 | 53.06169 | 0.001357548578
0.195 | 0.2482060045 | 0.1663201 | 12.99376 | 25.98752 | 0.0008233478 | 0.39 | 0.315504 | 0.1309691 | 10.23196 | 40.92785 | 0.001307028 | 0.585 | 0.238684 | 0.06885001 | 5.378907 | 43.03126 | 0.001031864 | 1.56 | 0.225484 | 0.02878308 | 2.248678 | 44.97356 | 0.001151491 | 3.12 | 0.212717 | 0.01465719 | 1.145093 | 45.80372 | 0.001173586 | 6.24 | 0.206008 | 0.007502314169 | 0.5861183 | 46.88946 | 0.001199903 | 15.6 | 0.204061 | 0.003097514855 | 0.2419933 | 48.39867 | 0.001234511 | 31.2 | 0.198002 | 0.001580013079 | 0.1234385 | 49.37541 | 0.001266504 | 78 | 0.197136 | 0.000655597425 | 0.05121855 | 51.21855 | 0.001315431495 | 156 | 0.195405 | 0.000339760969 | 0.02654383 | 53.08765 | 0.001358711568
0.2 | 0.253183 | 0.169621 | 13.25164 | 26.50328 | 0.0008398545 | 0.4 | 0.320482 | 0.131395 | 10.26524 | 41.06095 | 0.001311823 | 0.6 | 0.242363 | 0.06895964 | 5.387472 | 43.09977 | 0.001033575 | 1.6 | 0.229596 | 0.02879152 | 2.249337 | 44.98674 | 0.001151494 | 3.2 | 0.216828 | 0.01469936 | 1.148387 | 45.9355 | 0.001174264 | 6.4 | 0.209904 | 0.007508142851 | 0.5865737 | 46.92589 | 0.001200839 | 16 | 0.208172 | 0.00309335161 | 0.2416681 | 48.33362 | 0.001238172 | 32 | 0.202113 | 0.001587904873 | 0.1240551 | 49.62203 | 0.001267166 | 80 | 0.201248 | 0.000661246246 | 0.05165986 | 51.65986 | 0.001316843671 | 160 | 0.1993 | 0.00033818261 | 0.02642052 | 52.84103 | 0.001355887158
0.205 | 0.25816 | 0.1727089 | 13.49288 | 26.98576 | 0.0008558238 | 0.41 | 0.325242 | 0.1318209 | 10.29851 | 41.19405 | 0.001316079 | 0.615 | 0.246042 | 0.06907771 | 5.396696 | 43.17357 | 0.001035279 | 1.64 | 0.233491 | 0.02882524766 | 2.251972 | 45.03945 | 0.001152334 | 3.28 | 0.220723 | 0.01468249 | 1.14707 | 45.88279 | 0.001175273 | 6.56 | 0.214015 | 0.007504812442 | 0.5863135 | 46.90508 | 0.001201035 | 16.4 | 0.212067 | 0.003083359683 | 0.2408875 | 48.1775 | 0.001235341 | 32.8 | 0.206008 | 0.001591975335 | 0.1243731 | 49.74923 | 0.001271951 | 82 | 0.205143 | 0.000659751007 | 0.05154305 | 51.54305 | 0.001320997253 | 164 | 0.203412 | 0.000340757804 | 0.0266217 | 53.24341 | 0.001357880828
0.21 | 0.263353 | 0.1755838 | 13.71749 | 27.43497 | 0.0008707309 | 0.42 | 0.330436 | 0.1323534 | 10.34011 | 41.36042 | 0.00132087 | 0.63 | 0.249937 | 0.06919578 | 5.40592 | 43.24736 | 0.00103705 | 1.68 | 0.237602 | 0.02888428 | 2.256585 | 45.13169115 | 0.001154189 | 3.36 | 0.224835 | 0.01470779 | 1.149046 | 45.96185 | 0.00117561 | 6.72 | 0.21791 | 0.007518967614 | 0.5874193 | 46.99355 | 0.001201901 | 16.8 | 0.216179 | 0.003099180292 | 0.2421235 | 48.42469 | 0.001236507 | 33.6 | 0.21012 | 0.001586741884 | 0.1239642 | 49.58568 | 0.001271486 | 84 | 0.209254 | 0.000663156912 | 0.05180913375 | 51.80913375 | 0.001322907919 | 168 | 0.207307 | 0.00034059168 | 0.026608725 | 53.21745 | 0.001362698968
0.215 | 0.268114 | 0.1784587 | 13.94209 | 27.88418 | 0.0008851082 | 0.43 | 0.335413 | 0.1325663 | 10.35674 | 41.42697 | 0.001324601 | 0.645 | 0.253615 | 0.0692801103 | 5.412509 | 43.30007 | 0.001038568 | 1.72 | 0.241497 | 0.02885898 | 2.254608 | 45.09216 | 0.001154868 | 3.44 | 0.22873 | 0.01466563 | 1.145752 | 45.83008 | 0.001174939 | 6.88 | 0.222022 | 0.007529792376 | 0.588265 | 47.06120235 | 0.001203903 | 17.2 | 0.220074 | 0.003091686172 | 0.241538 | 48.3076 | 0.001238178 | 34.4 | 0.214015 | 0.001590480097 | 0.1242563 | 49.7025 | 0.001270894 | 86 | 0.213149 | 0.000659501762 | 0.05152358 | 51.52358 | 0.001322658674 | 172 | 0.211418 | 0.000339844031 | 0.02655031 | 53.10063 | 0.001360871422
0.22 | 0.273307 | 0.1814401 | 14.17501 | 28.35002 | 0.0008997463 | 0.44 | 0.34039 | 0.1330987 | 10.39834 | 41.59335 | 0.001328324 | 0.66 | 0.257511 | 0.06938131 | 5.420415 | 43.36331971 | 0.001039964 | 1.76 | 0.245392 | 0.02890958 | 2.258561 | 45.17122 | 0.00115537 | 3.52 | 0.232841 | 0.01474996 | 1.152341 | 46.09362 | 0.001176622 | 7.04 | 0.225917 | 0.007493987679 | 0.5854678 | 46.83742 | 0.001201901 | 17.6 | 0.224186 | 0.00309834769 | 0.2420584 | 48.41168 | 0.001238006 | 35.2 | 0.218127 | 0.001591476845 | 0.1243341 | 49.73365 | 0.001272782 | 88 | 0.217261 | 0.000662575418 | 0.0517637 | 51.7637 | 0.00132207718 | 176 | 0.215313 | 0.000342253101 | 0.02673852 | 53.47705 | 0.001364194264
0.225 | 0.278284 | 0.1843151 | 14.39962 | 28.79923 | 0.0009143872 | 0.45 | 0.345367 | 0.1334181 | 10.42329 | 41.69317 | 0.001332583 | 0.675 | 0.261189 | 0.06950781 | 5.430297 | 43.44238 | 0.001041667 | 1.8 | 0.249504 | 0.0289601814 | 2.262514 | 45.25028 | 0.001157394 | 3.6 | 0.236737 | 0.01474996 | 1.152341 | 46.09362 | 0.001179996 | 7.2 | 0.230028 | 0.007530624978 | 0.5883301 | 47.06641 | 0.001201968 | 18 | 0.228081 | 0.00308585749 | 0.2410826 | 48.21652 | 0.00123684 | 36 | 0.222238 | 0.001591061591 | 0.1243017 | 49.72067 | 0.001273014 | 90 | 0.221156 | 0.000663572282 | 0.05184158 | 51.84158 | 0.0013261477 | 180 | 0.2194249928 | 0.000340923958 | 0.02663468 | 53.26937 | 0.001366354118
0.23 | 0.283262 | 0.1868706 | 14.59926 | 29.19853 | 0.000927966 | 0.46 | 0.350344 | 0.133844 | 10.45657 | 41.82626 | 0.001336314 | 0.69 | 0.264868 | 0.06958371 | 5.436228 | 43.48982 | 0.001043185 | 1.84 | 0.253399 | 0.02893488 | 2.260538 | 45.21075 | 0.001157904 | 3.68 | 0.240848 | 0.01473309 | 1.151023 | 46.04091 | 0.001179324 | 7.36 | 0.23414 | 0.007528959773 | 0.5882 | 47.056 | 0.001204769 | 18.4 | 0.232192 | 0.003108339617 | 0.242839 | 48.56781 | 0.001238838 | 36.8 | 0.226133 | 0.001586243394 | 0.1239253 | 49.57011 | 0.001270921 | 92 | 0.225268 | 0.000659335637 | 0.0515106 | 51.5106 | 0.001322907919 | 184 | 0.223536 | 0.000340757804 | 0.0266217 | 53.24341 | 0.001363363524
0.235 | 0.288022 | 0.1894261 | 14.79891 | 29.59782 | 0.0009407407 | 0.47 | 0.355321 | 0.1341635 | 10.48152 | 41.92609 | 0.001340036 | 0.705 | 0.268547 | 0.06965118 | 5.441498 | 43.53199 | 0.001044261 | 1.88 | 0.257511 | 0.0289601814 | 2.262514 | 45.25028 | 0.0011579 | 3.76 | 0.24496 | 0.01477525942 | 1.154317 | 46.17269 | 0.001180333 | 7.52 | 0.238035 | 0.00754478015 | 0.5894359 | 47.15488 | 0.001205898 | 18.8 | 0.236087 | 0.003115833504 | 0.2434244925 | 48.6848985 | 0.001244833 | 37.6 | 0.230245 | 0.001596876536 | 0.124756 | 49.90239175 | 0.001273247 | 94 | 0.229163 | 0.000666562817 | 0.05207522 | 52.07522 | 0.001325898454 | 188 | 0.227432 | 0.000341754669 | 0.02669958 | 53.39917 | 0.001365024946
0.24 | 0.293216 | 0.1919816 | 14.99856 | 29.99712 | 0.0009535182 | 0.48 | 0.360515 | 0.1344829 | 10.50648 | 42.02591 | 0.001343231 | 0.72 | 0.272225 | 0.06974395 | 5.448746 | 43.58997 | 0.001045467 | 1.92 | 0.261622 | 0.02897705 | 2.263832 | 45.27664 | 0.001158744 | 3.84 | 0.248855 | 0.01476683 | 1.153658 | 46.14633 | 0.001181682 | 7.68 | 0.242146 | 0.007543114945 | 0.5893059 | 47.14447 | 0.00120703 | 19.2 | 0.240199 | 0.003097514855 | 0.2419933 | 48.39867 | 0.001242674 | 38.4 | 0.23414 | 0.00159903639 | 0.1249247 | 49.96989 | 0.00127837 | 96 | 0.233274 | 0.000663655344 | 0.05184807375 | 51.84807375 | 0.001330218161 | 192 | 0.231543 | 0.000343665306 | 0.02684885 | 53.6977 | 0.00137083995
0.245 | 0.298193 | 0.1944306 | 15.18989 | 30.37978 | 0.0009660323 | 0.49 | 0.365492 | 0.1349088 | 10.53975 | 42.15901 | 0.001346962 | 0.735 | 0.276121 | 0.06984515 | 5.456652 | 43.65322 | 0.001046917 | 1.96 | 0.265517 | 0.02901922 | 2.267126 | 45.34253 | 0.001159928 | 3.92 | 0.252966 | 0.01479213 | 1.155635 | 46.22539 | 0.00118236 | 7.84 | 0.246042 | 0.007552274503 | 0.5900214 | 47.20172 | 0.001207634 | 19.6 | 0.244094 | 0.003115000902 | 0.2433594 | 48.67189 | 0.001242502 | 39.2 | 0.238251 | 0.001592722954 | 0.1244315 | 49.77259 | 0.001276703 | 98 | 0.237169 | 0.000666728942 | 0.0520882 | 52.0882 | 0.001330384286 | 196 | 0.235438 | 0.000342751533 | 0.02677746 | 53.55493 | 0.001372833678
0.25 | 0.30317 | 0.1967731 | 15.3729 | 30.7458 | 0.0009780083 | 0.5 | 0.370253 | 0.1352283 | 10.56471 | 42.25884 | 0.001350684 | 0.75 | 0.280016 | 0.06990418 | 5.461264 | 43.69011 | 0.001048119 | 2 | 0.269629 | 0.02900235 | 2.26580858 | 45.3161716 | 0.00116043 | 4 | 0.256861 | 0.01475839 | 1.152999 | 46.11998 | 0.00118202 | 8 | 0.250153 | 0.007558935788 | 0.5905419 | 47.24335 | 0.001208896 | 20 | 0.2482060045 | 0.003110004822 | 0.2429691 | 48.59383 | 0.001245 | 40 | 0.242146 | 0.001598288771 | 0.1248663 | 49.94652 | 0.001276403 | 100 | 0.241281 | 0.000663572282 | 0.05184158 | 51.84158 | 0.001330301224 | 200 | 0.23955 | 0.000342170038 | 0.02673203 | 53.46407 | 0.001369843142
0.255 | 0.308147 | 0.1991156 | 15.55591 | 31.11182 | 0.000989721 | 0.51 | 0.375446 | 0.1355477 | 10.58967 | 42.35866 | 0.001353879 | 0.765 | 0.283694 | 0.06998008 | 5.467194 | 43.73755 | 0.001049131 | 2.04 | 0.273524 | 0.02905295 | 2.269762 | 45.39523 | 0.001161105 | 4.08 | 0.260973 | 0.01480056 | 1.156294 | 46.25175 | 0.001182357 | 8.16 | 0.254048 | 0.007533955853 | 0.5885903 | 47.08722 | 0.00120743 | 20.4 | 0.252317 | 0.003110004822 | 0.2429691 | 48.59383 | 0.001244001 | 40.8 | 0.2462580055 | 0.00159820565 | 0.1248598 | 49.94393 | 0.001278597 | 102 | 0.245392 | 0.000667061249 | 0.05211416 | 52.11416 | 0.001330633531 | 204 | 0.243445 | 0.000343333028 | 0.02682289 | 53.64579 | 0.001371006132
0.26 | 0.313124 | 0.2012452 | 15.72228 | 31.44457 | 0.001000901 | 0.52 | 0.38064 | 0.1358671 | 10.61462 | 42.45848 | 0.001357073 | 0.78 | 0.287373 | 0.07008971 | 5.475759 | 43.80607 | 0.001050522 | 2.08 | 0.277635 | 0.02907825 | 2.271738 | 45.43476 | 0.001162623 | 4.16 | 0.265084 | 0.01480899 | 1.156953 | 46.2781 | 0.001184381 | 8.32 | 0.25816 | 0.007560600992 | 0.5906719525 | 47.2537562 | 0.001207563 | 20.8 | 0.256212 | 0.003105841577 | 0.2426439 | 48.52877 | 0.001243168 | 41.6 | 0.250153 | 0.001599700889 | 0.1249766 | 49.99065 | 0.001279161 | 104 | 0.249288 | 0.000671048649 | 0.05242568 | 52.42568 | 0.001338109898 | 208 | 0.247556 | 0.000343000749 | 0.02679693 | 53.59387 | 0.001372667554
0.265 | 0.318101 | 0.2034813 | 15.89698 | 31.79395 | 0.001011815 | 0.53 | 0.3854 | 0.1361866 | 10.63958 | 42.55831 | 0.001360267 | 0.795 | 0.291268 | 0.07019091 | 5.483665 | 43.86932 | 0.001052108 | 2.12 | 0.28153 | 0.02904452 | 2.269103 | 45.38206 | 0.001162454 | 4.24 | 0.268979 | 0.01478369 | 1.154976 | 46.19904 | 0.001183706 | 8.48 | 0.262055 | 0.00756476447 | 0.5909972 | 47.27978 | 0.001210028 | 21.2 | 0.260324 | 0.003126658266 | 0.2442702 | 48.85404 | 0.001246505 | 42.4 | 0.254265 | 0.001596211921 | 0.1247041 | 49.88162 | 0.00127837 | 106 | 0.253399 | 0.000663821469 | 0.05186105 | 51.86105 | 0.001334870118 | 212 | 0.251668 | 0.000344080676 | 0.0268813 | 53.76261 | 0.00137416285
0.27 | 0.323295 | 0.2055044 | 16.05503 | 32.11006 | 0.001022469 | 0.54 | 0.390594 | 0.1363996 | 10.65622 | 42.62486 | 0.001362938 | 0.81 | 0.294731 | 0.07019935 | 5.484324065 | 43.87459252 | 0.001052926 | 2.16 | 0.285642 | 0.02911198 | 2.274374 | 45.48747 | 0.001163136 | 4.32 | 0.272875 | 0.01483429 | 1.158929 | 46.35716 | 0.001184725 | 8.64 | 0.266166 | 0.007566429675 | 0.5911273 | 47.29019 | 0.001210502 | 21.6 | 0.264219 | 0.003123327624 | 0.24401 | 48.80199 | 0.001249996 | 43.2 | 0.25816 | 0.001603688346 | 0.1252882 | 50.11526 | 0.001279959 | 108 | 0.257294 | 0.000670716399 | 0.05239972 | 52.39972 | 0.001334537868 | 216 | 0.255563 | 0.000343499152 | 0.02683587125 | 53.6717425 | 0.001375159656
0.275 | 0.328055 | 0.207634 | 16.2214 | 32.44281 | 0.001032845 | 0.55 | 0.395354 | 0.1366125 | 10.67285 | 42.69141 | 0.001365059 | 0.825 | 0.298842 | 0.07030055 | 5.49223 | 43.93784 | 0.001053748 | 2.2 | 0.289537 | 0.02912042 | 2.275032 | 45.50065 | 0.001164647 | 4.4 | 0.276986 | 0.01483429 | 1.158929 | 46.35716 | 0.001186742 | 8.8 | 0.270061 | 0.007571425755 | 0.5915176 | 47.32141 | 0.001211027 | 22 | 0.26833 | 0.003109172219 | 0.2429041 | 48.58082 | 0.001246499 | 44 | 0.262271 | 0.001606678939 | 0.1255218 | 50.20872 | 0.001284146 | 110 | 0.261406 | 0.000667144312 | 0.05212065 | 52.12065 | 0.001337860711 | 220 | 0.259674 | 0.000346406654 | 0.02706302 | 54.12604 | 0.001379811612
0.28 | 0.333033 | 0.2096571 | 16.37946 | 32.75892 | 0.001043227 | 0.56 | 0.400548 | 0.1370384 | 10.70613 | 42.82451 | 0.001368253 | 0.84 | 0.302304 | 0.07035958 | 5.496842 | 43.97474 | 0.00105495 | 2.24 | 0.293649 | 0.02915415 | 2.277668 | 45.55336 | 0.00116549 | 4.48 | 0.280881 | 0.01484272629 | 1.159588 | 46.38352 | 0.00118708 | 8.96 | 0.274173 | 0.007576421369 | 0.5919079 | 47.35263 | 0.001211827 | 22.4 | 0.272442 | 0.003128323471 | 0.2444003 | 48.88005 | 0.001247498 | 44.8 | 0.266166 | 0.001600863994 | 0.1250675 | 50.027 | 0.001283016 | 112 | 0.265301 | 0.00066947029 | 0.05230237 | 52.30237 | 0.001336614602 | 224 | 0.26357 | 0.000347985013 | 0.02718633 | 54.37266 | 0.001388783334
0.285 | 0.338226 | 0.2114672 | 16.52088 | 33.04175 | 0.00105281 | 0.57 | 0.405309 | 0.1372514 | 10.72276 | 42.89106 | 0.001371448 | 0.855 | 0.306199 | 0.07041861 | 5.501454 | 44.01163 | 0.00105584 | 2.28 | 0.297544 | 0.02914572 | 2.277009 | 45.54018 | 0.001165996 | 4.56 | 0.284993 | 0.01483429 | 1.158929 | 46.35716 | 0.00118708 | 9.12 | 0.278284 | 0.007591409609 | 0.5930789 | 47.44631 | 0.001213425 | 22.8 | 0.276337 | 0.003122494789 | 0.2439449 | 48.78898 | 0.001250162 | 45.6 | 0.270278 | 0.001606595819 | 0.1255153 | 50.20612 | 0.001282983 | 114 | 0.269412 | 0.000669304165 | 0.05228939 | 52.28939 | 0.001338774455 | 228 | 0.267681 | 0.00034383146 | 0.02686183 | 53.72367 | 0.001383632946
0.29 | 0.343203 | 0.2134903 | 16.67893 | 33.35786 | 0.001062393 | 0.58 | 0.410502 | 0.1374643 | 10.7394 | 42.95761 | 0.001373577 | 0.87 | 0.309878 | 0.07046078 | 5.504749 | 44.03799 | 0.001056594 | 2.32 | 0.301655 | 0.02919632 | 2.280962 | 45.61924 | 0.00116684 | 4.64 | 0.288888 | 0.01485959 | 1.160906 | 46.43623 | 0.001187754 | 9.28 | 0.28218 | 0.007562266197 | 0.590802 | 47.26416 | 0.001212293 | 23.2 | 0.280448 | 0.003120829584 | 0.2438148 | 48.76296225 | 0.00124867 | 46.4 | 0.274173 | 0.001606097445 | 0.1254764 | 50.19055 | 0.001285082 | 116 | 0.273307 | 0.000669802597 | 0.05232833 | 52.32833 | 0.001339106762 | 232 | 0.271576 | 0.000345991284 | 0.02703057 | 54.06114 | 0.001379645488
0.295 | 0.348397 | 0.2153005 | 16.82035 | 33.6407 | 0.001071976 | 0.59 | 0.415479 | 0.1377838 | 10.76436 | 43.05743 | 0.001376239 | 0.885 | 0.313557 | 0.07056198 | 5.512655 | 44.10124 | 0.00105767 | 2.36 | 0.305767 | 0.02923848 | 2.284256 | 45.68513 | 0.001168695 | 4.72 | 0.292999 | 0.01487646 | 1.162223 | 46.48894 | 0.001189441 | 9.44 | 0.286075 | 0.007586413529 | 0.5926886 | 47.41508 | 0.001211893 | 23.6 | 0.284344 | 0.003124160226 | 0.244075 | 48.815 | 0.001248997 | 47.2 | 0.278284 | 0.001604685211 | 0.125366 | 50.14641 | 0.001284312 | 118 | 0.277419 | 0.000673208502 | 0.05259441 | 52.59441 | 0.001343011099 | 236 | 0.275688 | 0.000346157438 | 0.02704355 | 54.0871 | 0.001384297444
0.3 | 0.353157 | 0.2170041 | 16.95345 | 33.90689 | 0.001080767 | 0.6 | 0.420456 | 0.1382097 | 10.79763 | 43.19053 | 0.001379974 | 0.9 | 0.317668 | 0.07063788 | 5.518585 | 44.14868 | 0.001058998 | 2.4 | 0.309662 | 0.02919632 | 2.280962 | 45.61924 | 0.001168702 | 4.8 | 0.296894 | 0.01485959 | 1.160906 | 46.43623 | 0.001189448 | 9.6 | 0.290186 | 0.007581417449 | 0.5922982 | 47.38386 | 0.001213433 | 24 | 0.288455 | 0.003127490869 | 0.2443352 | 48.86704 | 0.001250329 | 48 | 0.282396 | 0.001607260434 | 0.1255672 | 50.22689 | 0.001284777 | 120 | 0.281314 | 0.000664486026 | 0.05191297 | 51.91297 | 0.001337694528 | 240 | 0.279799 | 0.000344911386 | 0.0269462 | 53.8924 | 0.001382137648
0.305 | 0.358134 | 0.2188143 | 17.09486 | 34.18973 | 0.001089545 | 0.61 | 0.425866 | 0.1384227 | 10.81427 | 43.25708 | 0.00138316 | 0.915 | 0.321131 | 0.07067162 | 5.52122 | 44.16976 | 0.001059824 | 2.44 | 0.313773 | 0.02923848 | 2.284256 | 45.68513 | 0.001168695 | 4.88 | 0.301006 | 0.01489333 | 1.163541 | 46.54164 | 0.001190116 | 9.76 | 0.294081 | 0.007590577006 | 0.5930138 | 47.44111 | 0.001213758 | 24.4 | 0.29235 | 0.003134152154 | 0.2448556 | 48.97113 | 0.001252327 | 48.8 | 0.286291 | 0.001609088038 | 0.12571 | 50.284 | 0.001286538 | 122 | 0.285426 | 0.000672460883 | 0.05253601 | 52.53601 | 0.001336946909 | 244 | 0.283694 | 0.000346406654 | 0.02706302 | 54.12604 | 0.00138263608
0.31 | 0.363111 | 0.2204114 | 17.21964 | 34.43929 | 0.001098063 | 0.62 | 0.430627 | 0.1387421 | 10.83923 | 43.3569 | 0.001385822 | 0.93 | 0.325026 | 0.07077282 | 5.529127 | 44.23301 | 0.001060832 | 2.48 | 0.317668 | 0.02925535 | 2.285574 | 45.71149 | 0.001169876 | 4.96 | 0.305118 | 0.01489333 | 1.163541 | 46.54164 | 0.001191465 | 9.92 | 0.298193 | 0.007598070893 | 0.5935993 | 47.48794 | 0.001215091 | 24.8 | 0.296462 | 0.003119996982 | 0.2437498 | 48.74995 | 0.001250829 | 49.6 | 0.290403 | 0.00161224464 | 0.1259566125 | 50.382645 | 0.001288532 | 124 | 0.289537 | 0.000670467154 | 0.05238025 | 52.38025 | 0.001342928037 | 248 | 0.287589 | 0.000346572808 | 0.027076 | 54.15200125 | 0.001385958924
0.315 | 0.368305 | 0.2221151 | 17.35274 | 34.70549 | 0.001106315 | 0.63 | 0.435388 | 0.1388486 | 10.84754 | 43.39017 | 0.001387952 | 0.945 | 0.328705 | 0.07084872 | 5.535056 | 44.28045 | 0.001062161 | 2.52 | 0.32178 | 0.02929752 | 2.288869 | 45.77737 | 0.001171056 | 5.04 | 0.309013 | 0.01489333 | 1.163541 | 46.54164 | 0.001191465 | 10.08 | 0.302304 | 0.007601401303 | 0.5938595 | 47.50876 | 0.001215957 | 25.2 | 0.300357 | 0.003138315631 | 0.2451809 | 49.03618 | 0.001251667 | 50.4 | 0.294298 | 0.001606595819 | 0.1255153 | 50.20612 | 0.001287541 | 126 | 0.293432 | 0.00067279319 | 0.05256197 | 52.56197 | 0.001343260344 | 252 | 0.291701 | 0.00034864957 | 0.02723825 | 54.4765 | 0.001390444756
0.32 | 0.373282 | 0.2238188 | 17.48584 | 34.97168 | 0.001114834 | 0.64 | 0.440581 | 0.139168 | 10.8725 | 43.49 | 0.001390081 | 0.96 | 0.3326 | 0.07090775 | 5.539668 | 44.31734 | 0.001063172 | 2.56 | 0.325675 | 0.02930595 | 2.289527 | 45.79055 | 0.001172068 | 5.12 | 0.313124 | 0.01490176 | 1.1642 | 46.568 | 0.001191802 | 10.24 | 0.306199 | 0.00762055302 | 0.5953557 | 47.62846 | 0.001217755 | 25.6 | 0.304468 | 0.003131654114 | 0.2446605 | 48.9321 | 0.001253993 | 51.2 | 0.298409 | 0.001613075379 | 0.1260215 | 50.40861 | 0.001287867 | 128 | 0.297544 | 0.000673042377 | 0.05258144 | 52.58144 | 0.001345835567 | 256 | 0.295813 | 0.000344911386 | 0.0269462 | 53.8924 | 0.001387121912
0.325 | 0.378259 | 0.225203 | 17.59398 | 35.18797 | 0.001122553 | 0.65 | 0.445775 | 0.139381 | 10.88914 | 43.55655 | 0.001392743 | 0.975 | 0.336278 | 0.07095835 | 5.543621 | 44.34897 | 0.001063999 | 2.6 | 0.329787 | 0.02933968 | 2.292163 | 45.84326 | 0.001172912 | 5.2 | 0.317019 | 0.01491863 | 1.165518 | 46.62071 | 0.001192814 | 10.4 | 0.310311 | 0.007595573086 | 0.5934041 | 47.47233 | 0.001217289 | 26 | 0.308363 | 0.003130821511 | 0.2445954 | 48.91909 | 0.001252494 | 52 | 0.302304 | 0.001615733723 | 0.1262292 | 50.49168 | 0.001291522 | 130 | 0.301439 | 0.000672959315 | 0.05257495 | 52.57495 | 0.001346001692 | 260 | 0.299708 | 0.000348234229 | 0.0272058 | 54.4116 | 0.00138629123
0.33 | 0.383236 | 0.2268002 | 17.71876 | 35.43753 | 0.001130014 | 0.66 | 0.450535 | 0.1394874 | 10.89746 | 43.58982 | 0.001394349 | 0.99 | 0.340174 | 0.07100052 | 5.546915 | 44.37532 | 0.001064691 | 2.64 | 0.333682 | 0.02939028 | 2.296116 | 45.92232 | 0.001174605 | 5.28 | 0.321131 | 0.01495236 | 1.168153 | 46.72612 | 0.001194845 | 10.56 | 0.314206 | 0.00762388343 | 0.5956159 | 47.64927 | 0.001217563 | 26.4 | 0.312475 | 0.003142478876 | 0.2455062 | 49.10123 | 0.001254659 | 52.8 | 0.306416 | 0.001610998646 | 0.1258593 | 50.34371 | 0.001290692 | 132 | 0.30555 | 0.000675783725 | 0.0527956 | 52.7956 | 0.00134874304 | 264 | 0.303819 | 0.00034864957 | 0.02723825 | 54.4765 | 0.001393767598
0.335 | 0.388213 | 0.2283974 | 17.84354 | 35.68709 | 0.001137993 | 0.67 | 0.455729 | 0.1399134 | 10.93073 | 43.72292 | 0.001397003 | 1.005 | 0.343852 | 0.07108485 | 5.55350387 | 44.42803096 | 0.001065639 | 2.68 | 0.337793 | 0.02935655 | 2.293481 | 45.86961 | 0.001174936 | 5.36 | 0.325242 | 0.01493549 | 1.166835 | 46.67341 | 0.001195513 | 10.72 | 0.318318 | 0.007641369477 | 0.596982 | 47.75856 | 0.001221219 | 26.8 | 0.31637 | 0.003137482796 | 0.2451158 | 49.02317 | 0.001255991 | 53.6 | 0.310311 | 0.001614570734 | 0.1261383 | 50.45534 | 0.001290227 | 134 | 0.309445 | 0.000667975051 | 0.05218555 | 52.18555 | 0.001343758776 | 268 | 0.307714 | 0.000346738932 | 0.02708898 | 54.17796 | 0.001390777004
0.34 | 0.39319 | 0.2297816 | 17.95169 | 35.90337 | 0.001145446 | 0.68 | 0.460489 | 0.1402328 | 10.95569 | 43.82275 | 0.001400729 | 1.02 | 0.347747 | 0.07116918 | 5.560092 | 44.48074 | 0.001066904 | 2.72 | 0.341688 | 0.02941558 | 2.298092 | 45.96185 | 0.001175442 | 5.44 | 0.329137 | 0.01496923 | 1.169471 | 46.77883 | 0.001196188 | 10.88 | 0.322213 | 0.007617222145 | 0.5950955 | 47.60764 | 0.001220686 | 27.2 | 0.320482 | 0.003143311478 | 0.2455712 | 49.11424 | 0.001256164 | 54.4 | 0.314423 | 0.001613490749 | 0.126054 | 50.42159 | 0.00129123 | 136 | 0.313557 | 0.000676614407 | 0.0528605 | 52.8605 | 0.001344589458 | 272 | 0.311826 | 0.000348815724 | 0.02725123 | 54.50246 | 0.001391109312
0.345 | 0.398168 | 0.2311658 | 18.05983 | 36.11966 | 0.001152367 | 0.69 | 0.465683 | 0.1404458 | 10.97232 | 43.8893 | 0.001403391 | 1.035 | 0.351426 | 0.07120292 | 5.562728 | 44.50182 | 0.00106779 | 2.76 | 0.3458 | 0.02943245 | 2.29941 | 45.98821 | 0.00117696 | 5.52 | 0.333249 | 0.01499453 | 1.171447 | 46.85789 | 0.001198549 | 11.04 | 0.326324 | 0.007645532954 | 0.5973073 | 47.78458 | 0.001221019 | 27.6 | 0.324377 | 0.003139980836 | 0.245311 | 49.0622 | 0.001256657 | 55.2 | 0.318318 | 0.001618225826 | 0.1264239 | 50.56956 | 0.001292685 | 138 | 0.317452 | 0.000674620736 | 0.052704745 | 52.704745 | 0.001351235143 | 276 | 0.315721 | 0.000350643269 | 0.02739401 | 54.78801 | 0.001398917986
0.35 | 0.403361 | 0.2324436 | 18.15965 | 36.31931 | 0.001159022 | 0.7 | 0.47066 | 0.1407652 | 10.99728 | 43.98912 | 0.001406053 | 1.05 | 0.355105 | 0.07131255 | 5.571293 | 44.57035 | 0.001068865 | 2.8 | 0.349695 | 0.02946618 | 2.302046 | 46.04091 | 0.001177972 | 5.6 | 0.337144 | 0.01496923 | 1.169471 | 46.77883 | 0.001198549 | 11.2 | 0.330219 | 0.007641369477 | 0.596982 | 47.75856 | 0.001222951 | 28 | 0.328488 | 0.003150805598 | 0.2461567 | 49.23134 | 0.001258156 | 56 | 0.322429 | 0.001615401357 | 0.1262032 | 50.48129 | 0.00129345 | 140 | 0.321564 | 0.000674869923 | 0.05272421 | 52.72421 | 0.001349490659 | 280 | 0.319832 | 0.000349729497 | 0.02732262 | 54.64523 | 0.001400745532
0.355 | 0.408338 | 0.2339343 | 18.27611 | 36.55223 | 0.001165943 | 0.71 | 0.475853 | 0.1409781 | 11.01392 | 44.05567 | 0.001408715 | 1.065 | 0.359 | 0.07136315 | 5.575246 | 44.60197 | 0.001070075 | 2.84 | 0.353806 | 0.02949148 | 2.304022 | 46.08044 | 0.001179152 | 5.68 | 0.341256 | 0.01498609 | 1.170789 | 46.83154 | 0.001198212 | 11.36 | 0.334331 | 0.007656357251 | 0.5981529 | 47.85223 | 0.001223817 | 28.4 | 0.3326 | 0.00315413624 | 0.2464169 | 49.28337875 | 0.001260987 | 56.8 | 0.326324 | 0.001619721064 | 0.1265407 | 50.61628325 | 0.001294048 | 142 | 0.325459 | 0.000677611271 | 0.05293838 | 52.93838 | 0.001352481194 | 284 | 0.323728 | 0.000348234229 | 0.0272058 | 54.4116 | 0.001395927452
0.36 | 0.413315 | 0.2353185 | 18.38426 | 36.76852 | 0.001173138 | 0.72 | 0.480614 | 0.1411911 | 11.03055 | 44.12222 | 0.001410853 | 1.08 | 0.362679 | 0.07140532136 | 5.578541 | 44.62832585 | 0.001070763 | 2.88 | 0.357918 | 0.02949992 | 2.304681 | 46.09362 | 0.001179834 | 5.76 | 0.345151 | 0.01501983 | 1.173424 | 46.93696 | 0.001200243 | 11.52 | 0.338226 | 0.00763887167 | 0.5967868 | 47.74295 | 0.001223624 | 28.8 | 0.336495 | 0.003143311478 | 0.2455712 | 49.11424 | 0.001259488 | 57.6 | 0.330436 | 0.001625785255 | 0.1270145 | 50.80579 | 0.001298201 | 144 | 0.32957 | 0.000675866788 | 0.05280209 | 52.80209 | 0.001353478059 | 288 | 0.327839 | 0.000352055504 | 0.02750433625 | 55.0086725 | 0.001400579466
0.365 | 0.418292 | 0.2364898 | 18.47576 | 36.95153 | 0.00117952 | 0.73 | 0.485808 | 0.1415105 | 11.05551 | 44.22204 | 0.001413507 | 1.095 | 0.366357 | 0.07144748 | 5.581835 | 44.65468 | 0.001071395 | 2.92 | 0.361813 | 0.02955895 | 2.309293 | 46.18586 | 0.001181176 | 5.84 | 0.349046 | 0.01502826 | 1.174083 | 46.96331 | 0.001201922 | 11.68 | 0.342338 | 0.007673843298 | 0.599519 | 47.96152 | 0.001225016 | 29.2 | 0.340606004 | 0.003159964923 | 0.2468723 | 49.37445 | 0.00126066 | 58.4 | 0.334547 | 0.001617312082 | 0.1263525 | 50.541 | 0.001297244 | 146 | 0.333465 | 0.000678109704 | 0.05297732 | 52.97732 | 0.001353976492 | 292 | 0.331951 | 0.000352470845 | 0.02753678 | 55.07357 | 0.001409052698
0.37 | 0.423053 | 0.237661 | 18.56727 | 37.13454 | 0.001185376 | 0.74 | 0.491001 | 0.1417235 | 11.07215 | 44.28859 | 0.001416169 | 1.11 | 0.370036 | 0.07154025 | 5.589082 | 44.71266 | 0.001072407 | 2.96 | 0.365925 | 0.02954208 | 2.307975 | 46.15951 | 0.00118202 | 5.92 | 0.353157 | 0.01501983 | 1.173424 | 46.93696 | 0.001201922 | 11.84 | 0.346449 | 0.007678839378 | 0.5999093 | 47.99275 | 0.001228213 | 29.6 | 0.344501 | 0.003153303405 | 0.2463518 | 49.27037 | 0.001262652 | 59.2 | 0.338442 | 0.001623542397 | 0.1268392 | 50.7357 | 0.001296341 | 148 | 0.337577 | 0.000674371491 | 0.05268527 | 52.68527 | 0.001352481195 | 296 | 0.335846 | 0.000349397218 | 0.02729666 | 54.59332 | 0.001403736126
0.375 | 0.42803 | 0.2389388 | 18.66709 | 37.33419 | 0.001191498 | 0.75 | 0.495545 | 0.1419365 | 11.08879 | 44.35514 | 0.001418298 | 1.125 | 0.373931 | 0.07162458 | 5.595671 | 44.76536531 | 0.001073735 | 3 | 0.36982 | 0.02959269 | 2.311929 | 46.23857 | 0.001182694 | 6 | 0.357269 | 0.01506199 | 1.176718215 | 47.0687286 | 0.001203272 | 12 | 0.350344 | 0.007666349411 | 0.5989335 | 47.91468 | 0.001227614 | 30 | 0.348613 | 0.00316496077 | 0.2472626 | 49.45251 | 0.001263652 | 60 | 0.342554003 | 0.001622628537 | 0.1267679 | 50.70714 | 0.001298467 | 150 | 0.341472 | 0.000681764854 | 0.05326288 | 53.26288 | 0.001356136345 | 300 | 0.339957 | 0.000353550771 | 0.02762115 | 55.24231 | 0.001405895978
0.38 | 0.433007 | 0.2401101 | 18.7586 | 37.5172 | 0.001197621 | 0.76 | 0.500523 | 0.1423624 | 11.12206 | 44.48824 | 0.001421493 | 1.14 | 0.37761 | 0.07166675 | 5.598965 | 44.79172 | 0.001074684 | 3.04 | 0.373931 | 0.02964328 | 2.315882 | 46.31763 | 0.001184718 | 6.08 | 0.361164 | 0.01508729 | 1.178695 | 47.14779 | 0.00120597 | 12.16 | 0.354239 | 0.007688831538 | 0.60069 | 48.0552 | 0.001228413 | 30.4 | 0.352508 | 0.003155801445 | 0.246547 | 49.3094 | 0.001264151 | 60.8 | 0.346449 | 0.001628360478 | 0.1272157 | 50.88626 | 0.001300394 | 152 | 0.345583 | 0.000681266421 | 0.05322394 | 53.22394 | 0.001363031275 | 304 | 0.343852 | 0.000350643269 | 0.02739401 | 54.78801 | 0.00140838808
0.385 | 0.438201 | 0.2412813 | 18.8501 | 37.70021 | 0.001203477 | 0.77 | 0.505716 | 0.1424689 | 11.13038 | 44.52152 | 0.001424155 | 1.155 | 0.381505 | 0.07177639 | 5.60753 | 44.86024 | 0.001075823 | 3.08 | 0.378043 | 0.02966858 | 2.317858 | 46.35716 | 0.001186236 | 6.16 | 0.365275 | 0.01506199 | 1.176718215 | 47.0687286 | 0.00120597 | 12.32 | 0.358351 | 0.00768966414 | 0.600755 | 48.0604 | 0.001230278 | 30.8 | 0.35662 | 0.003168291412 | 0.2475228 | 49.50455 | 0.001264817 | 61.6 | 0.350561 | 0.001622877782 | 0.1267873 | 50.71493 | 0.001300494 | 154 | 0.349695 | 0.000681266421 | 0.05322394 | 53.22394 | 0.001362532842 | 308 | 0.347964 | 0.000353052339 | 0.02758221 | 55.16443 | 0.001407391216
0.39 | 0.443394 | 0.2424526 | 18.94161 | 37.88322 | 0.001209334 | 0.78 | 0.510693 | 0.1428948 | 11.16365 | 44.65461 | 0.001426817 | 1.17 | 0.385184 | 0.07180168 | 5.609507 | 44.87605 | 0.001076835 | 3.12 | 0.381938 | 0.02968545258 | 2.319176 | 46.38352 | 0.00118708 | 6.24 | 0.369171 | 0.01508729 | 1.178695 | 47.14779 | 0.00120597 | 12.48 | 0.362462 | 0.00769466022 | 0.6011453 | 48.09163 | 0.001230745 | 31.2 | 0.360515 | 0.003184944857 | 0.2488238 | 49.76476 | 0.001270652 | 62.4 | 0.354456 | 0.001629440463 | 0.1273 | 50.92001 | 0.001300932 | 156 | 0.35359 | 0.00068326015 | 0.0533797 | 53.3797 | 0.001364526571 | 312 | 0.351859 | 0.000352138566 | 0.02751083 | 55.02165 | 0.00141038181
0.395 | 0.448371 | 0.2434109 | 19.01648 | 38.03295 | 0.001214665 | 0.79 | 0.51567 | 0.1431077 | 11.18029 | 44.72116 | 0.00143002 | 1.185 | 0.388863 | 0.07190289 | 5.617413 | 44.9393 | 0.001077783 | 3.16 | 0.385833 | 0.02971919 | 2.321811 | 46.43623 | 0.001188099 | 6.32 | 0.373282 | 0.01511259377 | 1.180671 | 47.22686 | 0.001208002 | 12.64 | 0.366357 | 0.007693827152 | 0.6010802 | 48.0864197 | 0.001231085 | 31.6 | 0.364626 | 0.003156634048 | 0.246612035 | 49.322407 | 0.001268315 | 63.2 | 0.358567 | 0.001635006163 | 0.1277349 | 51.09394 | 0.001305777 | 158 | 0.357702 | 0.000680352619 | 0.05315255 | 53.15255 | 0.001363612769 | 316 | 0.35597 | 0.000352387782 | 0.0275303 | 55.06059 | 0.001409052696
0.4 | 0.453348 | 0.2445822 | 19.10798 | 38.21597 | 0.001219982 | 0.8 | 0.520647 | 0.1433207 | 11.19693 | 44.78771 | 0.001432141 | 1.2 | 0.392758 | 0.07191975 | 5.618731 | 44.94985 | 0.001078677 | 3.2 | 0.389945 | 0.02976979 | 2.325765 | 46.51529 | 0.001189778 | 6.4 | 0.377177 | 0.01511259377 | 1.180671 | 47.22686 | 0.001209006 | 12.8 | 0.370469 | 0.007715476677 | 0.6027716 | 48.22173 | 0.001232743 | 32 | 0.368521 | 0.003182446817 | 0.2486287 | 49.72573 | 0.001267815 | 64 | 0.362462 | 0.001627778984 | 0.1271702 | 50.86809325 | 0.001305113 | 160 | 0.361597 | 0.000685420004 | 0.05354844 | 53.54844 | 0.001365772623 | 320 | 0.359866 | 0.000355959841 | 0.02780936 | 55.61873 | 0.001416695246
0.405 | 0.458325 | 0.245647 | 19.19117 | 38.38234 | 0.001225572 | 0.81 | 0.525841 | 0.1436401 | 11.22188 | 44.88754 | 0.001434803 | 1.215 | 0.396436 | 0.07198722 | 5.624001 | 44.99201 | 0.001079301 | 3.24 | 0.39384 | 0.02973605 | 2.323129 | 46.46258 | 0.001190116 | 6.48 | 0.381289 | 0.01514633 | 1.183307 | 47.33227 | 0.001210356 | 12.96 | 0.374364 | 0.007725468837 | 0.6035523 | 48.28418 | 0.001235274 | 32.4 | 0.372633 | 0.003177450737 | 0.2482383 | 49.64767 | 0.001271984 | 64.8 | 0.366574 | 0.001636833767 | 0.1278776 | 51.15106 | 0.00130585 | 162 | 0.365708 | 0.000678358949 | 0.05299679 | 52.99679 | 0.001363778953 | 324 | 0.363977 | 0.000352720061 | 0.02755625 | 55.11251 | 0.001417359804
0.41 | 0.463303 | 0.2467117 | 19.27436 | 38.54871 | 0.001230896 | 0.82 | 0.530602 | 0.1438531 | 11.23852 | 44.95408386 | 0.001437465 | 1.23 | 0.400115 | 0.07209685 | 5.632567 | 45.06053403 | 0.00108063 | 3.28 | 0.397951 | 0.02980352 | 2.3284 | 46.568 | 0.00119079 | 6.56 | 0.3854 | 0.01515476 | 1.183966 | 47.35863 | 0.001212042 | 13.12 | 0.378476 | 0.007712145802 | 0.6025114 | 48.20091 | 0.001235008 | 32.8 | 0.376744 | 0.003178283339 | 0.2483034 | 49.66068 | 0.00127114 | 65.6 | 0.370685 | 0.001634923159 | 0.1277284 | 51.09135 | 0.001308695 | 164 | 0.369603 | 0.000686582993 | 0.0536393 | 53.6393 | 0.001364941942 | 328 | 0.367872 | 0.00035712283 | 0.02790022 | 55.80044 | 0.001419685782
0.415 | 0.468063 | 0.2477765 | 19.35754 | 38.71508 | 0.00123622 | 0.83 | 0.535795 | 0.1441725 | 11.26348 | 45.05390767 | 0.001440126 | 1.245 | 0.40401 | 0.07217275 | 5.638496 | 45.10797 | 0.001082021 | 3.32 | 0.402063 | 0.02986255 | 2.333012 | 46.66024 | 0.00119332 | 6.64 | 0.389295 | 0.01520536 | 1.187919 | 47.51675 | 0.001214404 | 13.28 | 0.382587 | 0.007742121816 | 0.6048533 | 48.38826135 | 0.00123634 | 33.2 | 0.38064 | 0.003184112022 | 0.2487588 | 49.75175 | 0.001272484 | 66.4 | 0.37458 | 0.001635836903 | 0.1277998 | 51.1199 | 0.001308309 | 166 | 0.373715 | 0.000688825909 | 0.05381452 | 53.81452 | 0.001375408902 | 332 | 0.371984 | 0.000356956676 | 0.02788724 | 55.77448 | 0.001428159012
0.42 | 0.47304 | 0.2487348 | 19.43241 | 38.86482 | 0.001241277 | 0.84 | 0.540772 | 0.144492 | 11.28843 | 45.15374 | 0.001443321 | 1.26 | 0.407473 | 0.07224021852 | 5.643767 | 45.15014 | 0.001083096 | 3.36 | 0.405958 | 0.02986255 | 2.333012 | 46.66024 | 0.001194501 | 6.72 | 0.39319 | 0.01516319 | 1.184624 | 47.38498 | 0.001214741 | 13.44 | 0.386482 | 0.007749616168 | 0.6054388 | 48.43510105 | 0.001239338 | 33.6 | 0.384751 | 0.003195769386 | 0.2496695 | 49.9339 | 0.001275969 | 67.2 | 0.378692 | 0.001636916772 | 0.1278841 | 51.15365 | 0.001309094 | 168 | 0.37761 | 0.000683841645 | 0.05342513 | 53.42513 | 0.001372667554 | 336 | 0.375879 | 0.000357455108 | 0.02792618 | 55.85236 | 0.001428823568
0.425 | 0.478234 | 0.2497996 | 19.5156 | 39.03119 | 0.001246342 | 0.85 | 0.545749 | 0.1448114 | 11.31339 | 45.25356 | 0.001446524 | 1.275 | 0.411368 | 0.07229926 | 5.648379 | 45.18704 | 0.001084045 | 3.4 | 0.4100689888 | 0.02991315 | 2.336965 | 46.7393 | 0.00119552 | 6.8 | 0.397302 | 0.01519693 | 1.18726 | 47.4904 | 0.001214411 | 13.6 | 0.390377 | 0.007746285293 | 0.6051785 | 48.41428 | 0.001239678 | 34 | 0.388646 | 0.003202430671 | 0.2501899 | 50.03798 | 0.001279645 | 68 | 0.382587 | 0.001642731833 | 0.1283384 | 51.33537 | 0.001311864 | 170 | 0.381721 | 0.000688825909 | 0.05381452 | 53.81452 | 0.001372667554 | 340 | 0.37999 | 0.000356624398 | 0.02786128 | 55.72256 | 0.001428159012
0.43 | 0.483211 | 0.250758 | 19.59047 | 39.18093 | 0.001251393 | 0.86 | 0.550726 | 0.1450243 | 11.33003 | 45.32011 | 0.001449177 | 1.29 | 0.415263 | 0.07241732 | 5.657603 | 45.26082 | 0.001085373 | 3.44 | 0.413964 | 0.02995532006 | 2.340259 | 46.80519 | 0.001197368 | 6.88 | 0.401413 | 0.01523066 | 1.189895 | 47.59582 | 0.001217102 | 13.76 | 0.394489 | 0.007760440465 | 0.6062844 | 48.50275 | 0.001240537 | 34.4 | 0.392758 | 0.003179116175 | 0.2483685 | 49.67369 | 0.001276314 | 68.8 | 0.386699 | 0.001646719174 | 0.1286499 | 51.45997 | 0.001315785 | 172 | 0.385617 | 0.000688659726 | 0.05380154 | 53.80154 | 0.001377485635 | 344 | 0.384102 | 0.000358119694 | 0.0279781 | 55.9562 | 0.001429488184
0.435 | 0.488188 | 0.2517163 | 19.66533 | 39.33067 | 0.001256184 | 0.87 | 0.555703 | 0.1454503 | 11.3633 | 45.45321 | 0.001452372 | 1.305 | 0.419158 | 0.07245105505 | 5.660239 | 45.28191 | 0.001086512 | 3.48 | 0.41786 | 0.02999749 | 2.343554 | 46.87107 | 0.001199055 | 6.96 | 0.405309 | 0.01523909 | 1.190554 | 47.62216995 | 0.001218789 | 13.92 | 0.3986 | 0.007771265227 | 0.6071301 | 48.57041 | 0.001242535 | 34.8 | 0.396653 | 0.003209924791 | 0.2507754 | 50.15507 | 0.001277801 | 69.6 | 0.390594 | 0.001635338413 | 0.1277608 | 51.10433 | 0.001312816 | 174 | 0.389728 | 0.000689739652 | 0.05388591 | 53.88591 | 0.001378399378 | 348 | 0.387997 | 0.000361110258 | 0.02821174 | 56.42348 | 0.001438459904
0.44 | 0.493382 | 0.2526746 | 19.7402 | 39.4804 | 0.001260976 | 0.88 | 0.56068 | 0.1454503 | 11.3633 | 45.45321 | 0.001454501 | 1.32 | 0.42262 | 0.07252695 | 5.666168 | 45.32935 | 0.001087343 | 3.52 | 0.421971 | 0.02998905 | 2.342895 | 46.85789 | 0.00119973 | 7.04 | 0.40942 | 0.01528126 | 1.193849 | 47.75394 | 0.001220813 | 14.08 | 0.402495 | 0.007788751274 | 0.6084962 | 48.6797 | 0.0012448 | 35.2 | 0.400764 | 0.003204096109 | 0.25032 | 50.064 | 0.001282809 | 70.4 | 0.394705 | 0.001650042017 | 0.1289095 | 51.56381 | 0.001314157 | 176 | 0.393623 | 0.000688992033 | 0.0538275 | 53.8275 | 0.001378731685 | 352 | 0.392108 | 0.000356458273 | 0.0278483 | 55.69661 | 0.001435137062
0.445 | 0.498359 | 0.2536329 | 19.81507 | 39.63014 | 0.001265767 | 0.89 | 0.565874 | 0.1459827 | 11.40489 | 45.61958 | 0.001457163 | 1.335 | 0.426299 | 0.07262816 | 5.674075 | 45.3926 | 0.001088662 | 3.56 | 0.425866 | 0.03006495 | 2.348824 | 46.97649 | 0.001201079 | 7.12 | 0.413315 | 0.01528126 | 1.193849 | 47.75394 | 0.0012225 | 14.24 | 0.406607 | 0.007777926512 | 0.6076505 | 48.6120407 | 0.001245333 | 35.6 | 0.404659 | 0.003209924791 | 0.2507754 | 50.15507 | 0.001282797 | 71.2 | 0.3986 | 0.001649211394 | 0.1288446 | 51.53786 | 0.001319694 | 178 | 0.397735 | 0.000694807037 | 0.0542818 | 54.2818 | 0.00138379907 | 356 | 0.396004 | 0.000360694889 | 0.02817929 | 56.35858 | 0.001434306324
0.45 | 0.503336 | 0.2544847 | 19.88162 | 39.76324 | 0.001270293 | 0.9 | 0.570851 | 0.1463021 | 11.42985 | 45.7194 | 0.001461422 | 1.35 | 0.430194 | 0.07270405 | 5.680004 | 45.44003 | 0.001089991 | 3.6 | 0.430194 | 0.03011555 | 2.352778 | 47.05555 | 0.001203609 | 7.2 | 0.417427 | 0.01532343 | 1.197143 | 47.88571 | 0.001224186 | 14.4 | 0.410502 | 0.007808735128 | 0.6100574 | 48.80459455 | 0.001246932 | 36 | 0.408771 | 0.003219916718 | 0.251556 | 50.3112 | 0.001285973 | 72 | 0.402712 | 0.001651869621 | 0.1290523 | 51.62093 | 0.001320437 | 180 | 0.40163 | 0.000696800707 | 0.05443756 | 54.43756 | 0.001391607744 | 360 | 0.400115 | 0.000360528735 | 0.02816631 | 56.33261 | 0.001442447248
0.455 | 0.508313 | 0.2552301 | 19.93985 | 39.8797 | 0.001274293 | 0.91 | 0.575828 | 0.146515 | 11.44649 | 45.78595 | 0.001464093 | 1.365 | 0.434089 | 0.07273779 | 5.68264 | 45.46112 | 0.001090813 | 3.64 | 0.434089 | 0.03013242 | 2.354095 | 47.08191 | 0.001204966 | 7.28 | 0.421322 | 0.01530656 | 1.195825 | 47.833 | 0.001225206 | 14.56 | 0.414614 | 0.007820392959 | 0.6109682 | 48.87746 | 0.001250337 | 36.4 | 0.412666 | 0.00322324736 | 0.2518162 | 50.36324 | 0.001288638 | 72.8 | 0.406607 | 0.001656106208 | 0.1293832975 | 51.753319 | 0.001323195 | 182 | 0.405741 | 0.000694474729 | 0.05425584 | 54.25584 | 0.001391275436 | 364 | 0.40401 | 0.000360861042 | 0.02819227 | 56.38454 | 0.001442779554
0.46 | 0.51329 | 0.2561884 | 20.01472 | 40.02944 | 0.001278545 | 0.92 | 0.580589 | 0.1468345 | 11.47144 | 45.88578 | 0.001466746 | 1.38 | 0.437768 | 0.07288115 | 5.69384 | 45.55072 | 0.001092141 | 3.68 | 0.437984 | 0.03019145 | 2.358707 | 47.17415 | 0.001206476 | 7.36 | 0.425433 | 0.01534029 | 1.198461 | 47.93842 | 0.001225873 | 14.72 | 0.4185090065 | 0.007810400333 | 0.6101875 | 48.815 | 0.001250462 | 36.8 | 0.416778 | 0.003234904725 | 0.2527269 | 50.54539 | 0.001291623 | 73.6 | 0.410718 | 0.001657435438 | 0.1294871 | 51.79486 | 0.001325409 | 184 | 0.409636 | 0.000698877499 | 0.0545998 | 54.5998 | 0.001393352228 | 368 | 0.408122 | 0.000363685453 | 0.02841293 | 56.82585 | 0.00144909299
0.465 | 0.518267 | 0.2572532 | 20.0979 | 40.19581 | 0.001283603 | 0.93 | 0.585782 | 0.1471539 | 11.4964 | 45.9856 | 0.001469941 | 1.395 | 0.441663 | 0.07296549 | 5.700429 | 45.60343 | 0.001093849 | 3.72 | 0.442096 | 0.03022518754 | 2.361343 | 47.22686 | 0.001208332 | 7.44 | 0.429545 | 0.01538246125 | 1.201755 | 48.07019 | 0.001228909 | 14.88 | 0.42262 | 0.007837045938 | 0.6122692 | 48.98154 | 0.001251795 | 37.2 | 0.420673 | 0.00321825128 | 0.2514259 | 50.28517625 | 0.001290636 | 74.4 | 0.414614 | 0.001663333387 | 0.1299479 | 51.97917 | 0.001328313 | 186 | 0.413748 | 0.000698711374 | 0.05458683 | 54.58683 | 0.001397588873 | 372 | 0.412017 | 0.000364931504 | 0.02851027375 | 57.0205475 | 0.001457233914
0.47 | 0.52346 | 0.258105 | 20.16445 | 40.32891 | 0.001288394 | 0.94 | 0.590759 | 0.1474734 | 11.52136 | 46.08543 | 0.001473135 | 1.41 | 0.445342 | 0.07305826 | 5.707676 | 45.66141 | 0.001095177 | 3.76 | 0.445991 | 0.03025049 | 2.363319 | 47.26639 | 0.001209512 | 7.52 | 0.43344 | 0.01539089 | 1.202414 | 48.09654 | 0.001230933 | 15.04 | 0.426515 | 0.007846205495 | 0.6129848 | 49.03878 | 0.001254659 | 37.6 | 0.424784 | 0.00324156601 | 0.2532473 | 50.64947 | 0.001291956 | 75.2 | 0.418725 | 0.001656023203 | 0.1293768 | 51.75073 | 0.001327735 | 188 | 0.41786 | 0.000699874363 | 0.05467768 | 54.67768 | 0.001398585737 | 376 | 0.416128 | 0.000368503563 | 0.02878934 | 57.57868 | 0.001466870134
0.475 | 0.528221 | 0.2587439 | 20.21437 | 40.42873 | 0.001292121 | 0.95 | 0.595737 | 0.1477928 | 11.54631 | 46.18525 | 0.001476329 | 1.425 | 0.44902 | 0.07306669 | 5.708335 | 45.66668 | 0.001095936 | 3.8 | 0.449886 | 0.03027579 | 2.365296 | 47.30592 | 0.001210524 | 7.6 | 0.437551 | 0.01542463 | 1.205049 | 48.20196 | 0.00123262 | 15.2 | 0.430627 | 0.007863691077 | 0.6143509 | 49.14807 | 0.001256791 | 38 | 0.428896 | 0.003248227295 | 0.2537678 | 50.75355 | 0.001297964 | 76 | 0.42262 | 0.001667653094 | 0.1302854 | 52.11416 | 0.001329476 | 190 | 0.421755 | 0.00070012355 | 0.05469715 | 54.69715 | 0.001399997913 | 380 | 0.420023 | 0.000363270083 | 0.02838048 | 56.76095 | 0.001463547292
0.48 | 0.532982 | 0.2597022 | 20.28923 | 40.57846 | 0.001296114 | 0.96 | 0.600714 | 0.1480058 | 11.56295 | 46.2518 | 0.001478991 | 1.44 | 0.452699 | 0.07318476 | 5.717559 | 45.74047 | 0.001096894 | 3.84 | 0.453998 | 0.03036012128 | 2.371884475 | 47.4376895 | 0.001212717 | 7.68 | 0.441447 | 0.01544149 | 1.206367 | 48.25467 | 0.001234644 | 15.36 | 0.434522 | 0.007856196724 | 0.6137654 | 49.10123 | 0.00125759 | 38.4 | 0.432791 | 0.00324656209 | 0.2536377 | 50.72753 | 0.001298963 | 76.8 | 0.426732 | 0.001671308302 | 0.130571 | 52.22838 | 0.00133559 | 192 | 0.425866 | 0.000706353923 | 0.0551839 | 55.1839 | 0.001406477473 | 384 | 0.424135 | 0.00037082957 | 0.02897106 | 57.94212 | 0.001468199306
0.485 | 0.538175 | 0.2604475 | 20.34746 | 40.69493 | 0.001300381 | 0.97 | 0.605691 | 0.1484317 | 11.59622 | 46.3849 | 0.001482195 | 1.455 | 0.456594 | 0.07329439 | 5.726125 | 45.809 | 0.001098593 | 3.88 | 0.458109 | 0.03040229 | 2.375179 | 47.50357 | 0.001215254 | 7.76 | 0.445558 | 0.0154668 | 1.208343 | 48.33374 | 0.001236338 | 15.52 | 0.438633 | 0.007891168818 | 0.6164976 | 49.31981 | 0.001259796 | 38.8 | 0.436902 | 0.003266545944 | 0.2551989 | 51.03978 | 0.001302614 | 77.6 | 0.430843 | 0.001673883526 | 0.1307722 | 52.30886 | 0.001338069 | 194 | 0.429761 | 0.000707683037 | 0.05528774 | 55.28774 | 0.00141403696 | 388 | 0.42803 | 0.000368669716 | 0.02880232 | 57.60464 | 0.001478998572
0.49 | 0.543152 | 0.2612994 | 20.41401 | 40.82803 | 0.001304366 | 0.98 | 0.610668 | 0.1488576 | 11.6295 | 46.51799 | 0.001486445 | 1.47 | 0.460273 | 0.07337029 | 5.732054 | 45.85643 | 0.001099984 | 3.92 | 0.462221 | 0.03042758815 | 2.377155 | 47.54311 | 0.001216596 | 7.84 | 0.449453 | 0.01544149 | 1.206367 | 48.25467 | 0.00123633 | 15.68 | 0.442529 | 0.007914483547 | 0.618319 | 49.46552 | 0.001264451 | 39.2 | 0.440797 | 0.003260717262 | 0.2547435 | 50.94871 | 0.001305458 | 78.4 | 0.434738 | 0.001680279966 | 0.1312719 | 52.50875 | 0.001341671 | 196 | 0.433873 | 0.000705523184 | 0.05511899875 | 55.11899875 | 0.001413206221 | 392 | 0.432142 | 0.000370248075 | 0.02892563 | 57.85126 | 0.001477835582
0.495 | 0.54813 | 0.2620447 | 20.47224 | 40.94449 | 0.001308359 | 0.99 | 0.615861 | 0.1490705 | 11.64614 | 46.58455 | 0.001489639 | 1.485 | 0.463952 | 0.07345463 | 5.738643 | 45.90914 | 0.001101186 | 3.96 | 0.466116 | 0.03050349 | 2.383085 | 47.6617 | 0.00121862 | 7.92 | 0.453565 | 0.01550053 | 1.210979 | 48.43915 | 0.00123768 | 15.84 | 0.44664 | 0.007887838408 | 0.6162374 | 49.29899005 | 0.001264185 | 39.6 | 0.444909 | 0.003273207229 | 0.2557193 | 51.14386 | 0.001306777 | 79.2 | 0.438633 | 0.001681110705 | 0.1313368 | 52.53471 | 0.001344549 | 198 | 0.437768 | 0.000712916546 | 0.05569661 | 55.69661 | 0.00141843973 | 396 | 0.436037 | 0.000372740207 | 0.02912033 | 58.24066 | 0.001485976564
0.5 | 0.553107 | 0.263003 | 20.54711 | 41.09422 | 0.001312618 | 1 | 0.621055 | 0.1492835 | 11.66277 | 46.65109 | 0.001491769 | 1.5 | 0.46763 | 0.07353052 | 5.744572 | 45.95658 | 0.001102388 | 4 | 0.470227 | 0.03055409 | 2.387038 | 47.74076 | 0.00122115 | 8 | 0.45746 | 0.01555956 | 1.215591 | 48.62363 | 0.001242402 | 16 | 0.450752 | 0.007924475707 | 0.6190997 | 49.52797 | 0.001264984 | 40 | 0.448804 | 0.003262382699 | 0.2548736 | 50.97473 | 0.001307123 | 80 | 0.442745 | 0.00168767327 | 0.1318495 | 52.73979 | 0.001347519 | 200 | 0.441879 | 0.000714577967 | 0.0558264 | 55.8264 | 0.001427494513 | 400 | 0.440148 | 0.000373903196 | 0.02921119 | 58.42237 | 0.001493286806
0.505 | 0.5583 | 0.2637484 | 20.60534 | 41.21068 | 0.001316877 | 1.01 | 0.626032 | 0.1498159 | 11.70437 | 46.81747 | 0.001495496 | 1.515 | 0.471526 | 0.0736739 | 5.755773 | 46.04619 | 0.001104032 | 4.04 | 0.474122 | 0.03059626 | 2.39033252 | 47.8066504 | 0.001223006 | 8.08 | 0.461571 | 0.01555113 | 1.214932 | 48.59728 | 0.001244426 | 16.16 | 0.454647 | 0.007938630879 | 0.6202055 | 49.61644 | 0.001269047 | 40.4 | 0.452916 | 0.003294023918 | 0.2573456 | 51.46912 | 0.001311286 | 80.8 | 0.446857 | 0.001679199981 | 0.1311875 | 52.475 | 0.001346754 | 202 | 0.445775 | 0.000712418114 | 0.05565767 | 55.65767 | 0.001426996081 | 404 | 0.44426 | 0.000376976823 | 0.02945131 | 58.90263 | 0.001501760038
0.51 | 0.563277 | 0.2644937 | 20.66357 | 41.32715 | 0.001320604 | 1.02 | 0.631009 | 0.1502418 | 11.73764 | 46.95056 | 0.001500287 | 1.53 | 0.475421 | 0.07369076 | 5.75709 | 46.05672 | 0.001105234 | 4.08 | 0.478017 | 0.03063842 | 2.393627 | 47.87254 | 0.001224692 | 8.16 | 0.465467 | 0.0155933 | 1.218226 | 48.72905 | 0.001245776 | 16.32 | 0.458758 | 0.007968607359 | 0.6225474 | 49.8038 | 0.001272578 | 40.8 | 0.456811 | 0.00330484868 | 0.2581913 | 51.63826 | 0.001319767 | 81.6 | 0.450752 | 0.001695897314 | 0.132492 | 52.99679 | 0.001350031 | 204 | 0.449886 | 0.000719312986 | 0.05619633 | 56.19633 | 0.0014317311 | 408 | 0.448155 | 0.000373903196 | 0.02921119 | 58.42237 | 0.001501760038
0.515 | 0.5684710145 | 0.2653456 | 20.73012 | 41.46025 | 0.001324597 | 1.03 | 0.635986 | 0.1506677 | 11.77092 | 47.08366 | 0.001504546 | 1.545 | 0.479099 | 0.07381726 | 5.766973 | 46.13579 | 0.001106309 | 4.12 | 0.482129 | 0.03070589 | 2.398898 | 47.97795 | 0.001226885 | 8.24 | 0.469578 | 0.0156186 | 1.220203 | 48.80811 | 0.001248474 | 16.48 | 0.462653 | 0.007963610813 | 0.6221571 | 49.77257 | 0.001274576 | 41.2 | 0.460922 | 0.00330235064 | 0.2579961 | 51.59922875 | 0.001321445 | 82.4 | 0.454647 | 0.001700798515 | 0.1328749 | 53.14995 | 0.001358684 | 206 | 0.453781 | 0.000721389777 | 0.05635858 | 56.35858 | 0.001440702763 | 412 | 0.452266 | 0.000382293394 | 0.02986667 | 59.73334 | 0.00151239318
0.52 | 0.573231 | 0.2660909 | 20.78835 | 41.57671 | 0.00132859 | 1.04 | 0.640963 | 0.1509872 | 11.79587 | 47.18349 | 0.001508273 | 1.56 | 0.482778 | 0.0739184618 | 5.77488 | 46.19904 | 0.001108017 | 4.16 | 0.48624 | 0.03075649 | 2.402851 | 48.05702 | 0.001229246 | 8.32 | 0.47369 | 0.01566076 | 1.223497 | 48.93988 | 0.001251173 | 16.64 | 0.466765 | 0.007994419895 | 0.6245641 | 49.96512 | 0.001276641 | 41.6 | 0.464817 | 0.003324832534 | 0.2597525 | 51.95051 | 0.001325429 | 83.2 | 0.458758 | 0.001704453607 | 0.1331604 | 53.26418 | 0.001362093 | 208 | 0.457893 | 0.00072712166 | 0.05680638 | 56.80638 | 0.001448511437 | 416 | 0.456162 | 0.000381545746 | 0.02980826 | 59.61652 | 0.00152767828
0.525 | 0.578209 | 0.2668363 | 20.84658 | 41.69317 | 0.001332317 | 1.05 | 0.64594 | 0.1513066 | 11.82083 | 47.28331 | 0.001511467 | 1.575 | 0.486673 | 0.07406183 | 5.78608 | 46.28864 | 0.00110986 | 4.2 | 0.490136 | 0.03079022 | 2.405486 | 48.10972 | 0.001230933 | 8.4 | 0.477585 | 0.01566076 | 1.223497 | 48.93988 | 0.00125286 | 16.8 | 0.47066 | 0.008031057194 | 0.6274263 | 50.19411 | 0.001282037 | 42 | 0.468929 | 0.003324832534 | 0.2597525 | 51.95051 | 0.001329938 | 84 | 0.462653 | 0.001713259146 | 0.1338484 | 53.53935 | 0.00136709 | 210 | 0.461788 | 0.000726872473 | 0.05678691 | 56.78691 | 0.001453994133 | 420 | 0.460273 | 0.00038254261 | 0.02988614 | 59.77228 | 0.001528176712
0.53 | 0.583186 | 0.2675816 | 20.90481 | 41.80963 | 0.001336043 | 1.06 | 0.651134 | 0.151626 | 11.84578 | 47.38314 | 0.001514662 | 1.59 | 0.490352 | 0.074104 | 5.789375 | 46.315 | 0.001111243 | 4.24 | 0.494247 | 0.03086612 | 2.411416 | 48.22832 | 0.001233126 | 8.48 | 0.481696 | 0.01571136 | 1.22745 | 49.09801 | 0.001254884 | 16.96 | 0.474772 | 0.008011905476 | 0.6259301 | 50.07441 | 0.001283436 | 42.4 | 0.47304 | 0.003345649224 | 0.2613788 | 52.27577 | 0.001334101 | 84.8 | 0.466765 | 0.001717163483 | 0.1341534 | 53.66136 | 0.001372174 | 212 | 0.465899 | 0.00073443196 | 0.0573775 | 57.3775 | 0.001461304433 | 424 | 0.464168 | 0.000388191431 | 0.03032746 | 60.65491 | 0.001541468082
0.535 | 0.588379 | 0.2684335 | 20.97136 | 41.94273 | 0.001340052 | 1.07 | 0.656111 | 0.152052 | 11.87906 | 47.51624 | 0.001518407 | 1.605 | 0.494247 | 0.0742305 | 5.799258 | 46.39406 | 0.001112508 | 4.28 | 0.498359 | 0.03092516 | 2.416028 | 48.32056 | 0.001235839 | 8.56 | 0.485591 | 0.01577883 | 1.232721 | 49.30884 | 0.001259622 | 17.12 | 0.478667 | 0.008048542775 | 0.6287924 | 50.30339 | 0.00128485 | 42.8 | 0.476935 | 0.003338987939 | 0.2608584 | 52.17169 | 0.00133692 | 85.6 | 0.470876 | 0.001726550632 | 0.1348868 | 53.95470725 | 0.001377478 | 214 | 0.469794 | 0.000737505557 | 0.05761762 | 57.61762 | 0.001471937517 | 428 | 0.46828 | 0.000387277658 | 0.03025607 | 60.51213 | 0.001550938178
0.54 | 0.593356 | 0.2692853 | 21.03791 | 42.07583 | 0.001344296 | 1.08 | 0.660872 | 0.1523714 | 11.90401 | 47.61606 | 0.001522115 | 1.62 | 0.497926 | 0.074357 | 5.80914 | 46.47312 | 0.001114405 | 4.32 | 0.502254 | 0.03095046 | 2.418004 | 48.36009 | 0.001237511 | 8.64 | 0.489486 | 0.01575353 | 1.230745 | 49.22978 | 0.001261293 | 17.28 | 0.482778 | 0.00806686189 | 0.6302236 | 50.41789 | 0.001289231 | 43.2 | 0.481047 | 0.00336896372 | 0.2632003 | 52.64006 | 0.001341595 | 86.4 | 0.474772 | 0.001722895424 | 0.134601205 | 53.840482 | 0.001379784 | 216 | 0.473906 | 0.000741160708 | 0.05790318 | 57.90318 | 0.001478666265 | 432 | 0.472175 | 0.000393923343 | 0.03077526 | 61.55052 | 0.001562402002
0.545 | 0.59855 | 0.2700306 | 21.09614 | 42.19229 | 0.001348289 | 1.09 | 0.666065 | 0.1527973 | 11.93729 | 47.74916 | 0.001525842 | 1.635 | 0.501821 | 0.07444133 | 5.815729 | 46.52583 | 0.001115986 | 4.36 | 0.506365 | 0.03101792 | 2.423275 | 48.46551 | 0.001239366 | 8.72 | 0.493598 | 0.01583786 | 1.237333 | 49.49332215 | 0.001263655 | 17.44 | 0.486673 | 0.008095172234 | 0.6324353 | 50.59483 | 0.001292961 | 43.6 | 0.484942 | 0.00338978041 | 0.2648266 | 52.96532 | 0.001351741 | 87.2 | 0.478667 | 0.001740755746 | 0.1359965 | 54.39862 | 0.001385453 | 218 | 0.477801 | 0.000746726466 | 0.05833801 | 58.33801 | 0.001487887174 | 436 | 0.476286 | 0.000393591064 | 0.0307493 | 61.49860375 | 0.001575028814
0.55 | 0.60331 | 0.270776 | 21.15438 | 42.30875 | 0.001352015 | 1.1 | 0.671042 | 0.1532232 | 11.97056 | 47.88226 | 0.001530101 | 1.65 | 0.505283 | 0.0745088 | 5.821 | 46.568 | 0.001117125 | 4.4 | 0.51026 | 0.03107695654 | 2.427887 | 48.55774 | 0.001241896 | 8.8 | 0.497709 | 0.01585473 | 1.238651 | 49.54603 | 0.001267702 | 17.6 | 0.490785 | 0.008105996996 | 0.633281 | 50.66248 | 0.001296092 | 44 | 0.489054 | 0.003377290443 | 0.2638508 | 52.77016 | 0.001353419 | 88 | 0.482778 | 0.001751638018 | 0.1368467 | 54.73869 | 0.001396963 | 220 | 0.481913 | 0.000750215491 | 0.05861059 | 58.61059 | 0.001496941957 | 440 | 0.480181 | 0.000399322977 | 0.03119711 | 62.39422 | 0.001585828082
0.555 | 0.608071 | 0.2715214 | 21.21261 | 42.42521 | 0.001355742 | 1.11 | 0.676019 | 0.1535427 | 11.99552 | 47.98208 | 0.001533828 | 1.665 | 0.509178 | 0.07462686 | 5.830224 | 46.64179 | 0.001118516 | 4.44 | 0.514155 | 0.03116129 | 2.434476 | 48.68952 | 0.001244764 | 8.88 | 0.501605 | 0.01588846 | 1.241286 | 49.65145 | 0.001269727 | 17.76 | 0.49468 | 0.00813430734 | 0.6354928 | 50.83942 | 0.001299223 | 44.4 | 0.492949 | 0.003414760344 | 0.2667782 | 53.35563 | 0.001358415 | 88.8 | 0.48689 | 0.001753548742 | 0.136996 | 54.7984 | 0.00140208 | 222 | 0.485808 | 0.000758273352 | 0.05924011 | 59.24011 | 0.001508488843 | 444 | 0.484293 | 0.000403559592 | 0.03152809 | 63.05618625 | 0.001605765138
0.56 | 0.613265 | 0.2722667 | 21.27083 | 42.54167 | 0.001359469 | 1.12 | 0.680996 | 0.1539686 | 12.02879 | 48.11518 | 0.001537555 | 1.68 | 0.512857 | 0.07477023 | 5.841425 | 46.7314 | 0.001120477 | 4.48 | 0.518267 | 0.03117816 | 2.435794 | 48.71587 | 0.001246788 | 8.96 | 0.505716 | 0.01591376 | 1.243263 | 49.73051 | 0.001272088 | 17.92 | 0.498791 | 0.008170112036 | 0.63829 | 51.0632 | 0.001304352 | 44.8 | 0.49706 | 0.003419756424 | 0.2671685 | 53.43369 | 0.001366896 | 89.6 | 0.490785 | 0.001767587732 | 0.1380928 | 55.23712 | 0.001408447 | 224 | 0.489919 | 0.000760848576 | 0.059441295 | 59.441295 | 0.001519121928 | 448 | 0.488188 | 0.000404971797 | 0.03163842 | 63.27684 | 0.001617062778
0.565 | 0.618458 | 0.273012 | 21.32907 | 42.65813 | 0.001363196 | 1.13 | 0.685973 | 0.1543945 | 12.06207 | 48.24828 | 0.001541814 | 1.695 | 0.516536 | 0.07482927 | 5.846036 | 46.76829 | 0.001122004 | 4.52 | 0.522378 | 0.03127936 | 2.4437 | 48.874 | 0.001249149 | 9.04 | 0.509611 | 0.01595593 | 1.246557 | 49.86228305 | 0.001274787 | 18.08 | 0.502687 | 0.008147629909 | 0.6365336 | 50.92269 | 0.001305418 | 45.2 | 0.500955 | 0.003429748351 | 0.2679491 | 53.58982 | 0.001369906 | 90.4 | 0.49468 | 0.001773651922 | 0.1385666 | 55.42662 | 0.001416501 | 226 | 0.493814 | 0.000770983228 | 0.06023306 | 60.23306 | 0.001531831804 | 452 | 0.4923 | 0.000412199006 | 0.03220305 | 64.40609 | 0.001634341606
0.57 | 0.623435 | 0.2737574 | 21.3873 | 42.77459 | 0.001366922 | 1.14 | 0.690951 | 0.1549269 | 12.10366 | 48.41465 | 0.001546605 | 1.71 | 0.520431 | 0.07497263 | 5.857237 | 46.85789 | 0.001123513 | 4.56 | 0.526274 | 0.03138056 | 2.451606 | 49.03213 | 0.001253197 | 9.12 | 0.513723 | 0.0160234 | 1.251828 | 50.07312 | 0.001279172 | 18.24 | 0.506798 | 0.008204251528 | 0.6409572 | 51.27657205 | 0.001308149 | 45.6 | 0.505067 | 0.00344556896 | 0.269185075 | 53.837015 | 0.001375056 | 91.2 | 0.498791 | 0.001785946428 | 0.1395271 | 55.81083 | 0.001423831 | 228 | 0.497926 | 0.000780204136 | 0.06095345 | 60.95345 | 0.001551187364 | 456 | 0.496195 | 0.000413528149 | 0.03230689 | 64.61377 | 0.00165145431
0.575 | 0.628196 | 0.2743963 | 21.43721 | 42.87442 | 0.001370383 | 1.15 | 0.696144 | 0.1551398 | 12.1203 | 48.4812 | 0.001550332 | 1.725 | 0.524326 | 0.0750907 | 5.866461 | 46.93169 | 0.001125474 | 4.6 | 0.530385 | 0.03138899 | 2.452265 | 49.0453 | 0.00125539 | 9.2 | 0.517618 | 0.01600653 | 1.25051 | 50.02041 | 0.001281196 | 18.4 | 0.510693 | 0.008229231462 | 0.6429087 | 51.4327 | 0.001314677 | 46 | 0.508962 | 0.003479708219 | 0.2718522 | 54.37044 | 0.001385061 | 92 | 0.502687 | 0.00179001689 | 0.1398451 | 55.93803 | 0.001430391 | 230 | 0.501821 | 0.00077953958 | 0.06090153 | 60.90153 | 0.001559743716 | 460 | 0.500306 | 0.000419592339 | 0.03278065 | 65.5613 | 0.001666240976
0.58 | 0.633173 | 0.2751416 | 21.49544 | 42.99088 | 0.001373843 | 1.16 | 0.701121 | 0.1556722 | 12.16189 | 48.64757 | 0.001554059 | 1.74 | 0.527788 | 0.07523407042 | 5.877662 | 47.02129 | 0.001127435 | 4.64 | 0.53428 | 0.03144803 | 2.456877 | 49.13754 | 0.001256739 | 9.28 | 0.521729 | 0.01609086 | 1.257099 | 50.28395 | 0.001283895 | 18.56 | 0.514805 | 0.008252546191 | 0.6447302 | 51.57841 | 0.001318541 | 46.4 | 0.513073 | 0.003504688153 | 0.2738038 | 54.76075 | 0.001396885 | 92.8 | 0.506798 | 0.001811781549 | 0.1415454 | 56.61817 | 0.001440725 | 232 | 0.505932 | 0.000792747887 | 0.06193343 | 61.93343 | 0.001572287467 | 464 | 0.504201 | 0.000422749028 | 0.03302727 | 66.05454 | 0.001684682734
0.585 | 0.63815 | 0.2759935 | 21.56199 | 43.12398 | 0.001377836 | 1.17 | 0.705882 | 0.1560982 | 12.19517 | 48.78067 | 0.00155885 | 1.755 | 0.531683 | 0.07529310137 | 5.882274 | 47.05819 | 0.001128953 | 4.68 | 0.538392 | 0.03153236 | 2.463465 | 49.26931 | 0.001259606 | 9.36 | 0.525624 | 0.01613303 | 1.260393 | 50.41572 | 0.001288955 | 18.72 | 0.518916 | 0.0082925139 | 0.6478526 | 51.82821 | 0.001323604 | 46.8 | 0.516969 | 0.003497194266 | 0.2732183 | 54.64366 | 0.001400368 | 93.6 | 0.510693 | 0.001822830061 | 0.1424086 | 56.96344 | 0.001453836 | 234 | 0.509828 | 0.000800307374 | 0.06252401 | 62.52401 | 0.001593055261 | 468 | 0.508313 | 0.000430806918 | 0.03365679 | 67.31358 | 0.001707111892
0.59 | 0.643127 | 0.2766323 | 21.6119 | 43.2238 | 0.001381563 | 1.18 | 0.711075 | 0.1565241 | 12.22844 | 48.91377 | 0.00156311 | 1.77 | 0.535362 | 0.07542803 | 5.892815 | 47.14252 | 0.001130407 | 4.72 | 0.542287 | 0.03162513 | 2.470713 | 49.41426 | 0.001263148 | 9.44 | 0.529736 | 0.01616677 | 1.263029 | 50.52114 | 0.001291991 | 18.88 | 0.522811 | 0.008314996026 | 0.6496091 | 51.96873 | 0.0013286 | 47.2 | 0.52108 | 0.003542990889 | 0.2767962 | 55.35923 | 0.001408042 | 94.4 | 0.514805 | 0.001830555615 | 0.1430122 | 57.20486 | 0.00146136 | 236 | 0.513939 | 0.000810026715 | 0.06328334 | 63.28334 | 0.001610334089 | 472 | 0.512208 | 0.000437951036 | 0.03421492 | 68.42985 | 0.001737515908
0.595 | 0.648321 | 0.2773777 | 21.67013 | 43.34026 | 0.00138504 | 1.19 | 0.716052 | 0.1570565 | 12.27004 | 49.08015 | 0.00156792 | 1.785 | 0.539041 | 0.07556296885 | 5.903357 | 47.22686 | 0.001132431 | 4.76 | 0.546398 | 0.03165886 | 2.473348 | 49.46697 | 0.001265694 | 9.52 | 0.533631 | 0.0162005 | 1.265664 | 50.62656 | 0.001294705 | 19.04 | 0.526923 | 0.00835662894 | 0.6528616 | 52.22893 | 0.001333745 | 47.6 | 0.524975 | 0.003557978896 | 0.2779671 | 55.59342025 | 0.001420186 | 95.2 | 0.5187 | 0.00185140653 | 0.1446411 | 57.85645 | 0.001472776 | 238 | 0.517834 | 0.000818832254 | 0.06397127 | 63.97127 | 0.001628858969 | 476 | 0.516319 | 0.000440692384 | 0.0344290925 | 68.858185 | 0.00175728684
0.6 | 0.653298 | 0.2781231 | 21.72836 | 43.45673 | 0.001388751 | 1.2 | 0.721246 | 0.1574824 | 12.30331 | 49.21325 | 0.001572693 | 1.8 | 0.542936 | 0.0756726 | 5.911922 | 47.29537759 | 0.001134266 | 4.8 | 0.550294 | 0.03176849 | 2.481914 | 49.63827 | 0.001268546 | 9.6 | 0.537743 | 0.0162511 | 1.269617 | 50.78468 | 0.001298063 | 19.2 | 0.530818 | 0.008360791951 | 0.6531869 | 52.25495 | 0.001337392 | 48 | 0.529087 | 0.003574632108 | 0.2792681 | 55.85363 | 0.001426528 | 96 | 0.522811 | 0.00186419941 | 0.1456406 | 58.25623 | 0.001486248 | 240 | 0.521946 | 0.000832455873 | 0.06503562 | 65.03562 | 0.001651288127 | 480 | 0.520215 | 0.000449747138 | 0.0351365 | 70.27299 | 0.001780879044
0.605 | 0.658275 | 0.2789749 | 21.79491 | 43.58982 | 0.001392743 | 1.21 | 0.726007 | 0.1578018 | 12.32827 | 49.31307 | 0.00157642 | 1.815 | 0.546615 | 0.07577380538 | 5.919829 | 47.35863 | 0.001135856 | 4.84 | 0.554405 | 0.03186969 | 2.48982 | 49.7964 | 0.001272763 | 9.68 | 0.541854 | 0.016327 | 1.275547 | 51.02187 | 0.001303123 | 19.36 | 0.534929 | 0.008416580968 | 0.6575454 | 52.60363105 | 0.001342189 | 48.4 | 0.532982 | 0.003602942685 | 0.2814799 | 56.29598 | 0.00143552 | 96.8 | 0.526706 | 0.001881395234 | 0.146984 | 58.7936 | 0.001498244 | 242 | 0.525841 | 0.000842175214 | 0.06579494 | 65.79494 | 0.001674631087 | 484 | 0.524326 | 0.000454482215 | 0.03550642 | 71.01285 | 0.001808458706
0.61 | 0.663252 | 0.2797202 | 21.85314 | 43.70628 | 0.001396736 | 1.22 | 0.730984 | 0.1582277 | 12.36154 | 49.44617 | 0.001580146 | 1.83 | 0.550294 | 0.07590874 | 5.93037 | 47.44296 | 0.001137618 | 4.88 | 0.5583 | 0.03188655898 | 2.491137 | 49.82275 | 0.001275124 | 9.76 | 0.545749 | 0.01633543 | 1.276206 | 51.04822 | 0.001306496 | 19.52 | 0.538825 | 0.008449887857 | 0.6601475 | 52.8118 | 0.001349316 | 48.8 | 0.537093 | 0.003635416739 | 0.2840169 | 56.80339 | 0.001447664 | 97.6 | 0.530602 | 0.001895932597 | 0.1481197 | 59.24789 | 0.001510922 | 244 | 0.529952 | 0.000847907155 | 0.06624275 | 66.24275 | 0.001690082369 | 488 | 0.528221 | 0.000463786186 | 0.0362333 | 72.46659 | 0.001836536802
0.615 | 0.668229 | 0.2803591 | 21.90305 | 43.80611 | 0.001400197 | 1.23 | 0.736177 | 0.1587601 | 12.40314 | 49.61254 | 0.001584938 | 1.845 | 0.554189 | 0.07609427 | 5.944865 | 47.55892 | 0.001140021 | 4.92 | 0.562412 | 0.03200462833 | 2.500362 | 50.00723 | 0.001277823 | 9.84 | 0.549861 | 0.0164282 | 1.283453 | 51.33812 | 0.001310544 | 19.68 | 0.542936 | 0.0084781982 | 0.6623592 | 52.98873875 | 0.001354246 | 49.2 | 0.541205 | 0.003666225355 | 0.2864239 | 57.28477 | 0.001460334 | 98.4 | 0.534713 | 0.001916783513 | 0.1497487 | 59.89948 | 0.001525092 | 246 | 0.533847 | 0.000865352049 | 0.06760563 | 67.60563 | 0.001713259204 | 492 | 0.532333 | 0.00047159486 | 0.03684335 | 73.6867 | 0.001870762092
0.62 | 0.673206 | 0.2811044 | 21.96128 | 43.92257 | 0.001403657 | 1.24 | 0.741154 | 0.1591861 | 12.43641 | 49.74564 | 0.001589729 | 1.86 | 0.557867 | 0.07614487 | 5.948818 | 47.59054631 | 0.001141792 | 4.96 | 0.566307 | 0.03204679 | 2.503656 | 50.07312 | 0.001281027 | 9.92 | 0.553756 | 0.0164788 | 1.287406 | 51.49625 | 0.001316279 | 19.84 | 0.546831 | 0.008517333306 | 0.6654167 | 53.23333 | 0.001359641 | 49.6 | 0.5451 | 0.003668723395 | 0.286619 | 57.3238 | 0.001466981 | 99.2 | 0.538608 | 0.001938548172 | 0.1514491 | 60.57963 | 0.001542124 | 248 | 0.537959 | 0.000877646613 | 0.06856614 | 68.56614 | 0.001742998662 | 496 | 0.536228 | 0.000481314171 | 0.03760267 | 75.20534 | 0.001905818062
0.625 | 0.678183 | 0.2819563 | 22.02783 | 44.05567 | 0.00140765 | 1.25 | 0.746131 | 0.159612 | 12.46968 | 49.87874 | 0.001593989 | 1.875 | 0.561546 | 0.07628824 | 5.960019 | 47.68015 | 0.001143247 | 5 | 0.570418 | 0.032148 | 2.511562 | 50.23124395 | 0.001283895 | 10 | 0.557867 | 0.0165041 | 1.289383 | 51.57531 | 0.001319315 | 20 | 0.550943 | 0.008543978445 | 0.6674983 | 53.39987 | 0.001364904 | 50 | 0.548995 | 0.003721181303 | 0.2907173 | 58.14346 | 0.001477987 | 100 | 0.54272 | 0.001950095058 | 0.1523512 | 60.94047 | 0.001555463 | 250 | 0.541854 | 0.00089160254 | 0.06965645 | 69.65645 | 0.001769249153 | 500 | 0.540339 | 0.000490867358 | 0.03834901 | 76.69802 | 0.001944363058
0.63 | 0.683160007 | 0.2827016 | 22.08607 | 44.17213 | 0.001411643 | 1.26 | 0.750892 | 0.1601444 | 12.51128 | 50.04511 | 0.00159878 | 1.89 | 0.565441 | 0.07640631 | 5.969243 | 47.75394 | 0.001145208 | 5.04 | 0.574313 | 0.03223233 | 2.518151 | 50.36301 | 0.001287605 | 10.08 | 0.561762 | 0.01656313 | 1.293995 | 51.75979 | 0.001322688 | 20.16 | 0.554838 | 0.008613922633 | 0.6729627 | 53.83702 | 0.001372631 | 50.4 | 0.553107 | 0.003750324482 | 0.2929941 | 58.59882 | 0.001494307 | 100.8 | 0.546615 | 0.001978339162 | 0.1545577 | 61.8231 | 0.00157138 | 252 | 0.545749 | 0.000907884503 | 0.07092848 | 70.92848 | 0.001799487043 | 504 | 0.544234 | 0.000496682362 | 0.03880331 | 77.60662 | 0.00197509944
0.635 | 0.688137 | 0.283447 | 22.1443 | 44.28859 | 0.00141537 | 1.27 | 0.756086 | 0.1606767 | 12.55287 | 50.21148 | 0.001604104 | 1.905 | 0.569336 | 0.07656654 | 5.981761 | 47.85409 | 0.001147295 | 5.08 | 0.578425 | 0.0323251 | 2.525398 | 50.50796 | 0.001291147 | 10.16 | 0.565874 | 0.0166053 | 1.297289 | 51.89156 | 0.001326736 | 20.32 | 0.558949 | 0.008600600064 | 0.67192188 | 53.7537504 | 0.001377161 | 50.8 | 0.557218 | 0.003762814449 | 0.2939699 | 58.79398 | 0.001502619 | 101.6 | 0.55051 | 0.002000602195 | 0.156297 | 62.51882 | 0.001591567 | 254 | 0.549861 | 0.000923335727 | 0.0721356 | 72.1356 | 0.00183122023 | 508 | 0.548346 | 0.000510721351 | 0.03990011 | 79.80021 | 0.002014807426
0.64 | 0.693331 | 0.2841924 | 22.20253 | 44.40506 | 0.001419097 | 1.28 | 0.761063 | 0.1611027 | 12.58615 | 50.34458 | 0.001608896 | 1.92 | 0.573015 | 0.07668461 | 5.990985 | 47.92788066 | 0.001149383 | 5.12 | 0.582536 | 0.0324516 | 2.535281 | 50.70562 | 0.001295533 | 10.24 | 0.569769 | 0.0167065 | 1.305195 | 52.20781 | 0.001332471 | 20.48 | 0.562844 | 0.008673042059 | 0.6775814 | 54.20651 | 0.00138189 | 51.2 | 0.561113 | 0.00380777847 | 0.2974827 | 59.49654 | 0.001514124 | 102.31 | 0.557867 | 0.003040893702 | 0.2375698 | 95.02793 | 0.001789729 | 256 | 0.553756 | 0.000940448372 | 0.07347253 | 73.47253 | 0.001863784099 | 512 | 0.552241 | 0.000520025322 | 0.04062698 | 81.25396 | 0.002061493346
0.645 | 0.698308 | 0.2849377 | 22.26076 | 44.52152 | 0.001422824 | 1.29 | 0.76604 | 0.1615286 | 12.61942 | 50.47768 | 0.001613155 | 1.935 | 0.57691 | 0.07682797 | 6.002185 | 48.01748 | 0.001151343 | 5.16 | 0.586432 | 0.03246846 | 2.536599 | 50.73198 | 0.0012984 | 10.32 | 0.573881 | 0.0167065 | 1.305195 | 52.20781 | 0.001336519 | 20.64 | 0.566956 | 0.008722169325 | 0.6814195 | 54.51356 | 0.001391616 | 51.6 | 0.565225 | 0.003834423609 | 0.2995643 | 59.91287 | 0.001528432 | 103.11 | 0.5619789958 | 0.002141615143 | 0.1673137 | 66.92547 | 0.002073011 | 258 | 0.557867 | 0.000950666144 | 0.0742707925 | 74.2707925 | 0.001891114516 | 516 | 0.556353 | 0.000531073776 | 0.04149013875 | 82.9802775 | 0.002102198196
0.65 | 0.703069 | 0.285683 | 22.31899 | 44.63797 | 0.001426551 | 1.3 | 0.771233 | 0.162061 | 12.66101 | 50.64406 | 0.001617946 | 1.95 | 0.580589 | 0.07700507 | 6.016021 | 48.12817 | 0.001153756 | 5.2 | 0.590543 | 0.03259496 | 2.546482 | 50.92963 | 0.001301267 | 10.4 | 0.577776 | 0.01682456769 | 1.314419 | 52.57677 | 0.001341241 | 20.8 | 0.570851 | 0.008741320111 | 0.6829156 | 54.63325 | 0.001397078 | 52 | 0.56912 | 0.003873558948 | 0.3026218 | 60.52436 | 0.001541602 | 103.91 | 0.56609 | 0.002119133249 | 0.1655573 | 66.22291 | 0.001704306 | 260 | 0.561762 | 0.000975421339 | 0.07620479 | 76.20479 | 0.001926087483 | 520 | 0.560248 | 0.000541873043 | 0.04233383 | 84.66766 | 0.002145893638
0.655 | 0.708262 | 0.2865349 | 22.38554 | 44.77107 | 0.001430543 | 1.31 | 0.775994 | 0.1625934 | 12.70261 | 50.81043 | 0.00162327 | 1.965 | 0.5842679739 | 0.07712314 | 6.025246 | 48.20196 | 0.001155961 | 5.24 | 0.594438 | 0.03267929703 | 2.55307 | 51.0614 | 0.001305484 | 10.48 | 0.581887 | 0.0168836 | 1.319031 | 52.76125 | 0.001348325 | 20.96 | 0.574963 | 0.008786284365 | 0.6864285 | 54.91428 | 0.001402207 | 52.4 | 0.573231 | 0.003886048915 | 0.3035976 | 60.71951 | 0.001551927 | 104.71 | 0.570202 | 0.002148276428 | 0.1678341 | 67.13364 | 0.001706954 | 262 | 0.565658 | 0.00099070638 | 0.07739894 | 77.39894 | 0.001966127719 | 524 | 0.564359 | 0.000556992018 | 0.043515 | 87.03 | 0.002197730122
0.66 | 0.713239 | 0.2873867 | 22.45209 | 44.90417 | 0.00143482 | 1.32 | 0.781187 | 0.1631258 | 12.7442 | 50.9768 | 0.001628614 | 1.98 | 0.587946 | 0.07725807 | 6.035787 | 48.2863 | 0.001157858 | 5.28 | 0.59855 | 0.03279736 | 2.562294 | 51.24588 | 0.001309548 | 10.56 | 0.585782 | 0.01690047 | 1.320349 | 52.81396 | 0.001351378 | 21.12 | 0.578858 | 0.008826252073 | 0.6895509 | 55.16408 | 0.001409018 | 52.8 | 0.577127 | 0.003934343345 | 0.3073706 | 61.47411 | 0.00156407 | 105.51 | 0.574097 | 0.002172423759 | 0.1697206 | 67.88824 | 0.001728287 | 264 | 0.569769 | 0.001010311185 | 0.07893056 | 78.93056 | 0.002001017565 | 528 | 0.568254 | 0.000569784956 | 0.04451445 | 89.0289 | 0.002253553948
0.665 | 0.718 | 0.2881321 | 22.51032 | 45.02064 | 0.001438796 | 1.33 | 0.786164 | 0.1634452 | 12.76916 | 51.07663 | 0.001632853 | 1.995 | 0.591841 | 0.07738458 | 6.04567 | 48.36536 | 0.001159819 | 5.32 | 0.602445 | 0.03287327 | 2.568224 | 51.36448 | 0.001313411 | 10.64 | 0.589894 | 0.0169848 | 1.326938 | 53.07751 | 0.001355409 | 21.28 | 0.582969 | 0.008877044544 | 0.693519105 | 55.4815284 | 0.001416262 | 53.2 | 0.581238 | 0.003971813712 | 0.3102979 | 62.05958925 | 0.001581237 | 106.31 | 0.578209 | 0.002198236296 | 0.1717372 | 68.69488425 | 0.001748254 | 266 | 0.573664 | 0.00103274046 | 0.08068285 | 80.68285 | 0.002043051645 | 532 | 0.572366 | 0.000578341249 | 0.04518291 | 90.36582 | 0.00229625241
0.67 | 0.722977 | 0.2887709 | 22.56023 | 45.12046 | 0.001442256 | 1.34 | 0.791142 | 0.1639776 | 12.81075 | 51.24299787 | 0.001637112 | 2.01 | 0.59552 | 0.07757854 | 6.060824 | 48.48659 | 0.001162222 | 5.36 | 0.606556 | 0.03297447 | 2.57613 | 51.5226 | 0.001316953 | 10.72 | 0.594005 | 0.0170101 | 1.328914 | 53.15657 | 0.001359795 | 21.44 | 0.586864 | 0.008885371499 | 0.6941696 | 55.53357 | 0.001420992 | 53.6 | 0.585133 | 0.003987634089 | 0.3115339 | 62.30678 | 0.00159188 | 107.11 | 0.582104 | 0.002242367715 | 0.175185 | 70.07399 | 0.001776248 | 268 | 0.577776 | 0.001050600666 | 0.08207818 | 82.07818 | 0.002083341126 | 536 | 0.576261 | 0.000596367696 | 0.04659122625 | 93.1824525 | 0.00234941789
0.675 | 0.728171 | 0.2896228 | 22.62678 | 45.25356 | 0.001445983 | 1.35 | 0.796119 | 0.1644035 | 12.84402 | 51.3761 | 0.001641904 | 2.025 | 0.599415 | 0.07767975 | 6.06873 | 48.54984 | 0.001164445 | 5.4 | 0.610451 | 0.03309253 | 2.585354 | 51.70708 | 0.001321339 | 10.8 | 0.5979 | 0.01710287 | 1.336162 | 53.44646 | 0.001364517 | 21.6 | 0.590976 | 0.008946988732 | 0.6989835 | 55.91868 | 0.001426587 | 54 | 0.589245 | 0.004031765275 | 0.3149817 | 62.99633 | 0.001603886 | 107.91 | 0.586215 | 0.002243200317 | 0.17525 | 70.10001 | 0.001794234 | 270 | 0.581671 | 0.001072697574 | 0.0838045 | 83.8045 | 0.00212329824 | 540 | 0.580156 | 0.000608579197 | 0.04754525 | 95.0905 | 0.002409893786
0.68 | 0.733364 | 0.2905811 | 22.70165 | 45.40329 | 0.001450508 | 1.36 | 0.797417 | 0.1554593 | 12.14526 | 48.58103 | 0.001599312 | 2.04 | 0.602878 | 0.07788214 | 6.084542 | 48.67634 | 0.001166704 | 5.44 | 0.614347 | 0.0331347 | 2.588648 | 51.77297 | 0.001324543 | 10.88 | 0.602012 | 0.01711974 | 1.337479 | 53.49917 | 0.001368903 | 21.76 | 0.594871 | 0.009000279009 | 0.7031468 | 56.25174 | 0.00143578 | 54.4 | 0.59314 | 0.004050916526 | 0.3164779 | 63.29557 | 0.001616543 | 108.71 | 0.59011 | 0.00229149498 | 0.179023 | 71.60922 | 0.001813868 | 272 | 0.585566 | 0.001090142527 | 0.08516738 | 85.16738 | 0.002162840101 | 544 | 0.5842679739 | 0.000622950494 | 0.04866801 | 97.33601 | 0.002463059382
0.685 | 0.738341 | 0.2913264 | 22.75988 | 45.51976 | 0.001454767 | 1.37 | 0.793089 | 0.1346959 | 10.52312 | 42.09246 | 0.001450774 | 2.055 | 0.606773 | 0.07800864 | 6.094425 | 48.7554 | 0.001169189 | 5.48 | 0.618674 | 0.03326119855 | 2.598531 | 51.97062 | 0.001327917 | 10.96 | 0.606124 | 0.01720407 | 1.344068 | 53.76271 | 0.001372951 | 21.92 | 0.598982 | 0.009009438567 | 0.7038624 | 56.30899 | 0.001440776 | 54.8 | 0.597251 | 0.004098378588 | 0.3201858 | 64.03717 | 0.00162985 | 109.51 | 0.594222 | 0.002311478835 | 0.1805843 | 72.23371 | 0.001841197 | 274 | 0.589677 | 0.001115230029 | 0.08712735 | 87.12735 | 0.002205372556 | 548 | 0.588163 | 0.000640146201 | 0.05001142 | 100.0228 | 0.00252619339
0.69 | 0.743535 | 0.2919653 | 22.80979 | 45.61958 | 0.001458228 | 1.38 | 0.787896 | 0.1155297 | 9.025756 | 36.10302 | 0.001251127 | 2.07 | 0.610451 | 0.07817731 | 6.107602 | 48.86082 | 0.001171384 | 5.52 | 0.62257 | 0.03335397 | 2.605779 | 52.11557 | 0.001332302 | 11.04 | 0.610019 | 0.01727997 | 1.349998 | 53.9999 | 0.00137936 | 22.08 | 0.602878 | 0.009065227583 | 0.7082209 | 56.65767 | 0.001445972 | 55.2 | 0.601146 | 0.004105872475 | 0.3207713 | 64.15426 | 0.001640856 | 110.31 | 0.598117 | 0.002344785491 | 0.1831864 | 73.27455 | 0.001862495 | 276 | 0.593573 | 0.001138240797 | 0.08892506 | 88.92506 | 0.002253470826 | 552 | 0.592274 | 0.000654102128 | 0.05110172875 | 102.2034575 | 0.002588496658
0.695 | 0.748295 | 0.2927107 | 22.86802046 | 45.73604092 | 0.001461689 | 1.39 | 0.782919 | 0.09828008 | 7.678131 | 30.71252 | 0.001069048 | 2.085 | 0.614347 | 0.07828694582 | 6.116168 | 48.92934 | 0.00117349 | 5.56 | 0.626681 | 0.03342143 | 2.61105 | 52.22099 | 0.001335507 | 11.12 | 0.613914 | 0.0172631 | 1.34868 | 53.94719 | 0.001381722 | 22.24 | 0.606989 | 0.009102697484 | 0.7111482 | 56.89186 | 0.001453433 | 55.6 | 0.605258 | 0.00415499974 | 0.3246094 | 64.92187 | 0.001652165 | 111.11 | 0.602012 | 0.002377259545 | 0.1857234 | 74.28936 | 0.001888825 | 278 | 0.597684 | 0.001157928607 | 0.09046317 | 90.46317 | 0.002296169404 | 556 | 0.596169 | 0.000671879388 | 0.05249058 | 104.9812 | 0.002651963032
0.7 | 0.753272 | 0.293669 | 22.94289 | 45.88578 | 0.001465948 | 1.4 | 0.778158 | 0.08262768 | 6.455287 | 25.82115 | 0.0009045379 | 2.1 | 0.618025 | 0.07849778235 | 6.132639 | 49.06111 | 0.001175875 | 5.6 | 0.630576 | 0.03353106603 | 2.619615 | 52.39229 | 0.001339049 | 11.2 | 0.618025 | 0.01736430265 | 1.356586 | 54.26345 | 0.001385095 | 22.4 | 0.611101 | 0.009129342623 | 0.7132299 | 57.05839 | 0.001458562 | 56 | 0.609369 | 0.004203294404 | 0.3283824 | 65.67648 | 0.001671665 | 111.91 | 0.606124 | 0.002401406644 | 0.1876099 | 75.04396 | 0.001911474 | 280 | 0.601579 | 0.00118177 | 0.09232578125 | 92.32578125 | 0.002339698607 | 560 | 0.600281 | 0.000685669191 | 0.05356791 | 107.1358 | 0.002715097158
0.705 | 0.758466 | 0.2945208 | 23.00944 | 46.01887 | 0.001470473 | 1.41 | 0.773181 | 0.06793357 | 5.30731 | 21.22924 | 0.0007528055 | 2.115 | 0.621704 | 0.07864115 | 6.14384 | 49.15072 | 0.00117855 | 5.64 | 0.634688 | 0.0336407 | 2.62818 | 52.5636 | 0.001343434 | 11.28 | 0.62192 | 0.01739804 | 1.359222 | 54.36887 | 0.001390492 | 22.56 | 0.614996 | 0.009142665192 | 0.7142707 | 57.14165745 | 0.001461759 | 56.4 | 0.613265 | 0.004182477947 | 0.3267561 | 65.35122 | 0.001677161 | 112.71 | 0.610235 | 0.002441374585 | 0.1907324 | 76.29296 | 0.001937101 | 282 | 0.605474 | 0.00120287016 | 0.09397423125 | 93.97423125 | 0.00238464016 | 564 | 0.604176 | 0.000702781836 | 0.05490483 | 109.8097 | 0.002776902054
0.71 | 0.763443 | 0.2952662 | 23.06767 | 46.13534 | 0.001474466 | 1.42 | 0.767771 | 0.05419779 | 4.234202 | 16.93681 | 0.0006106562 | 2.13 | 0.625599 | 0.07880138 | 6.156358 | 49.25086163 | 0.001180827 | 5.68 | 0.638583 | 0.03374190256 | 2.636086 | 52.72172275 | 0.001347651 | 11.36 | 0.626032 | 0.01748237 | 1.36581 | 54.63241 | 0.001395215 | 22.72 | 0.618891 | 0.009204282425 | 0.7190846 | 57.52677 | 0.001467754 | 56.8 | 0.617376 | 0.004235768225 | 0.3309194 | 66.18388 | 0.00168364 | 113.51 | 0.61413 | 0.002447203267 | 0.1911878 | 76.4751 | 0.001955439 | 284 | 0.609586 | 0.001227043802 | 0.0958628 | 95.8628 | 0.002429913962 | 568 | 0.608287 | 0.00072030985 | 0.05627421 | 112.5484 | 0.002846183372
0.715 | 0.768204 | 0.296118 | 23.13422 | 46.26844 | 0.001478459 | 1.43 | 0.76301 | 0.04173975 | 3.260918 | 13.04367 | 0.0004796873 | 2.145 | 0.629494 | 0.07897848 | 6.170194 | 49.36155 | 0.001183338 | 5.72 | 0.642478 | 0.03377564 | 2.638721 | 52.77443 | 0.001350349 | 11.44 | 0.630143 | 0.01748237 | 1.36581 | 54.63241 | 0.001398588 | 22.88 | 0.623002 | 0.009241752326 | 0.7220119 | 57.76095 | 0.001475681 | 57.2 | 0.621271 | 0.004250756465 | 0.3320903 | 66.41807 | 0.001697311 | 114.31 | 0.618242 | 0.002498828573 | 0.195221 | 78.08839 | 0.001978401 | 286 | 0.613481 | 0.001244904124 | 0.09725813 | 97.25813 | 0.002471947926 | 572 | 0.612183 | 0.000733933528 | 0.05733856 | 114.6771 | 0.002908486756
0.72 | 0.773181 | 0.2970763 | 23.20908 | 46.41817 | 0.001483002 | 1.44 | 0.758033 | 0.02992059 | 2.337546 | 9.350184 | 0.0003583056 | 2.16 | 0.633173 | 0.07913028 | 6.182053 | 49.45643 | 0.001185824 | 5.76 | 0.646589 | 0.03391057 | 2.649263 | 52.98526 | 0.001353739 | 11.52 | 0.634039 | 0.01757514 | 1.373058 | 54.9223 | 0.001402316 | 23.04 | 0.626897 | 0.009242584929 | 0.7220769 | 57.76616 | 0.001478763 | 57.6 | 0.625383 | 0.004285728093 | 0.3348225 | 66.9645 | 0.001707287 | 115.11 | 0.622137 | 0.002512983978 | 0.1963269 | 78.53075 | 0.002004733 | 288 | 0.617376 | 0.001271569985 | 0.09934141 | 99.34141 | 0.002516474109 | 576 | 0.616078 | 0.000752624532 | 0.05879879 | 117.5976 | 0.00297311612
0.725 | 0.778374 | 0.2979281 | 23.27563 | 46.55127 | 0.00148751 | 1.45 | 0.753056 | 0.01895325 | 1.480723 | 5.922892 | 0.000244369 | 2.175 | 0.636852 | 0.07935798 | 6.199842 | 49.59874 | 0.001188651 | 5.8 | 0.650485 | 0.0340202 | 2.657828 | 53.15657 | 0.001358614 | 11.6 | 0.63815 | 0.01762574 | 1.377011 | 55.08043 | 0.001408034 | 23.2 | 0.631009 | 0.009299205616 | 0.7265004 | 58.1200351 | 0.001483342 | 58 | 0.629278 | 0.004300716333 | 0.3359935 | 67.19869 | 0.001717295 | 115.91 | 0.626248 | 0.002542127157 | 0.1986037 | 79.44147 | 0.002022052 | 290 | 0.621488 | 0.001296989736 | 0.1013273 | 101.3273 | 0.002568559721 | 580 | 0.620189 | 0.000767992693 | 0.05999943 | 119.9989 | 0.00304123445
0.73 | 0.783135 | 0.2986735 | 23.33387 | 46.66773 | 0.001491503 | 1.46 | 0.747863 | 0.008731274866 | 0.6821308 | 2.728523 | 0.0001384225 | 2.19 | 0.64053 | 0.07947605 | 6.209066 | 49.67253 | 0.001191264 | 5.84 | 0.654596 | 0.03406237 | 2.661123 | 53.22245 | 0.00136165 | 11.68 | 0.642045 | 0.01760887 | 1.375693 | 55.02772 | 0.001409383 | 23.36 | 0.63512 | 0.009329182096 | 0.7288424 | 58.3073881 | 0.00149027 | 58.4 | 0.633389 | 0.004338186234 | 0.3389208 | 67.78416 | 0.001727787 | 116.71 | 0.630143 | 0.0025829277 | 0.2017912 | 80.71649 | 0.00205001 | 292 | 0.625383 | 0.001314019319 | 0.1026578 | 102.6578 | 0.002611009055 | 584 | 0.624084 | 0.000787265191 | 0.06150509 | 123.0102 | 0.003110515768
0.735 | 0.788112 | 0.2996318 | 23.40873 | 46.81747 | 0.001495762 | 1.47 | 0.743318 | -0.000106478961 | -0.008318669 | -0.03327468 | 4.418873e-05 | 2.205 | 0.644426 | 0.07967845 | 6.224879 | 49.79903 | 0.001193648 | 5.88 | 0.658708 | 0.03416357 | 2.669029 | 53.38058 | 0.001364517 | 11.76 | 0.646157 | 0.0176932 | 1.382282 | 55.29127 | 0.001412082 | 23.52 | 0.639016 | 0.00935416203 | 0.7307939 | 58.46351 | 0.001494666 | 58.8 | 0.637284 | 0.004368994851 | 0.3413277 | 68.26554 | 0.001741426 | 117.51 | 0.634255 | 0.002597915707 | 0.2029622 | 81.18487 | 0.002072345 | 294 | 0.629278 | 0.001340352814 | 0.1047151 | 104.7151 | 0.002654372133 | 588 | 0.627979 | 0.000803048722 | 0.06273818 | 125.4764 | 0.003180627826
0.74 | 0.793306 | 0.3005901 | 23.4836 | 46.9672 | 0.001500553 | 1.48 | 0.738558 | -0.008411837742 | -0.6571748 | -2.628699 | 4.259154e-05 | 2.22 | 0.648321 | 0.07983869 | 6.237397 | 49.89918 | 0.001196387 | 5.92 | 0.662603 | 0.03424791 | 2.675618 | 53.51235 | 0.001368228 | 11.84 | 0.650268 | 0.01772694 | 1.384917 | 55.39668 | 0.001416804 | 23.68 | 0.643127 | 0.009379141964 | 0.7327455 | 58.61964 | 0.001498663 | 59.2 | 0.641396 | 0.004353174008 | 0.3400917 | 68.01834 | 0.00174444 | 118.31 | 0.63815 | 0.002629556926 | 0.2054341 | 82.17365 | 0.002090977 | 296 | 0.633389 | 0.00135995762 | 0.1062467 | 106.2467 | 0.002700310434 | 592 | 0.632091 | 0.000822155096 | 0.06423087 | 128.4617 | 0.003250407636
0.745 | 0.796768 | 0.2971828 | 23.2174 | 46.43481 | 0.001494431 | 1.49 | 0.73358 | -0.01682368 | -1.31435 | -5.257399 | 0.0001261774 | 2.235 | 0.651999 | 0.08004952 | 6.253869 | 50.03095 | 0.001199151 | 5.96 | 0.666714 | 0.03430694 | 2.680229 | 53.60459 | 0.001371096 | 11.92 | 0.654163 | 0.01778597 | 1.389529 | 55.58116 | 0.001420515 | 23.84 | 0.647022 | 0.009409117512 | 0.7350873 | 58.80698445 | 0.001503059 | 59.6 | 0.645291 | 0.004401468672 | 0.34386474 | 68.772948 | 0.001750919 | 119.11 | 0.642262 | 0.002639549086 | 0.2062148 | 82.48591 | 0.00210765 | 298 | 0.637284 | 0.001383217517 | 0.1080639 | 108.0639 | 0.002743175137 | 596 | 0.635986 | 0.000840264605 | 0.06564567 | 131.2913 | 0.003324839402
0.75 | 0.795253 | 0.2816369 | 22.00288 | 44.00576 | 0.001447048 | 1.5 | 0.728387 | -0.02480959706 | -1.93825 | -7.752999 | 0.0002081662 | 2.25 | 0.655462 | 0.08020975 | 6.266387 | 50.1311 | 0.001201953 | 6 | 0.670609 | 0.03434067 | 2.682865 | 53.6573 | 0.001372951 | 12 | 0.658058 | 0.01782814 | 1.392823 | 55.71293 | 0.001424563 | 24 | 0.650917 | 0.009458244778 | 0.7389254 | 59.11403 | 0.001509388 | 60 | 0.649403 | 0.004417289514 | 0.3451007 | 69.02015 | 0.001763758 | 119.91 | 0.646157 | 0.002675353549 | 0.209012 | 83.6048 | 0.002125969 | 300 | 0.641396 | 0.001402656198 | 0.1095825 | 109.5825 | 0.002785873715 | 600 | 0.640098 | 0.000855217397 | 0.06681386 | 133.6277 | 0.003390964004
0.755 | 0.790276 | 0.2593828 | 20.26428 | 40.52856 | 0.001352548 | 1.51 | 0.723626 | -0.03215665 | -2.512238 | -10.04895 | 0.0002848309 | 2.265 | 0.659357 | 0.08042902 | 6.283517 | 50.26814 | 0.001204799 | 6.04 | 0.674721 | 0.03446717 | 2.692748 | 53.85496 | 0.001376156 | 12.08 | 0.661954 | 0.01787031 | 1.396118 | 55.8447 | 0.001427936 | 24.16 | 0.655029 | 0.009465739131 | 0.7395109 | 59.16087 | 0.001513917 | 60.4 | 0.653298 | 0.004441436846 | 0.3469873 | 69.39745 | 0.001771752 | 120.71 | 0.650268 | 0.002700333484 | 0.2109636 | 84.38542 | 0.002150263 | 302 | 0.645291 | 0.001424005488 | 0.1112504 | 111.2504 | 0.002826661686 | 604 | 0.643993 | 0.00087432377 | 0.06830654 | 136.6131 | 0.003459082334
0.76 | 0.785299 | 0.2389388 | 18.66709 | 37.33419 | 0.001245803 | 1.52 | 0.718649 | -0.03886482 | -3.036314 | -12.14526 | 0.000355107 | 2.28 | 0.663252 | 0.08062299 | 6.298671 | 50.38937 | 0.001207879 | 6.08 | 0.678832 | 0.0345515 | 2.699336 | 53.98673 | 0.001380372 | 12.16 | 0.666281 | 0.01792934 | 1.40073 | 56.02918 | 0.001431984 | 24.32 | 0.65914 | 0.009508204646 | 0.7428285 | 59.42628 | 0.001517914 | 60.8 | 0.657409 | 0.004468081985 | 0.3490689 | 69.81378 | 0.001781894 | 121.51 | 0.654163 | 0.002712823451 | 0.2119393 | 84.77573 | 0.002165271 | 304 | 0.649403 | 0.001446933136 | 0.1130417 | 113.0417 | 0.002870938624 | 608 | 0.648104 | 0.000890439551 | 0.06956559 | 139.1312 | 0.003529526642
0.765 | 0.780538 | 0.219879 | 17.17805 | 34.3561 | 0.001147044 | 1.53 | 0.713672 | -0.04546652 | -3.552072 | -14.20829 | 0.0004216563 | 2.295 | 0.666931 | 0.08077479 | 6.310531 | 50.48424 | 0.001210492 | 6.12 | 0.682727 | 0.03458524 | 2.701972 | 54.03943 | 0.001382734 | 12.24 | 0.670177 | 0.01790403761 | 1.398753 | 55.95012 | 0.001433334 | 24.48 | 0.663252 | 0.009549005888 | 0.746016085 | 59.6812868 | 0.001524575 | 61.2 | 0.661521 | 0.004487233236 | 0.3505651 | 70.11302 | 0.00179107 | 122.31 | 0.658275 | 0.002743632067 | 0.2143463 | 85.7385 | 0.00218257 | 306 | 0.653298 | 0.001459726016 | 0.114041095 | 114.041095 | 0.002906659152 | 612 | 0.651999 | 0.000910625851 | 0.07114264 | 142.2853 | 0.003602130804
0.77 | 0.775561 | 0.2019906 | 15.78051 | 31.56103 | 0.001054673 | 1.54 | 0.708479 | -0.05142934 | -4.017917 | -16.07167 | 0.0004844788 | 2.31 | 0.670609 | 0.08092659 | 6.32239 | 50.57912 | 0.00121275 | 6.16 | 0.686839 | 0.03469487 | 2.710537 | 54.21074 | 0.001385601 | 12.32 | 0.674072 | 0.0179968 | 1.406 | 56.24001 | 0.001436032 | 24.64 | 0.667147 | 0.009559830651 | 0.7468618 | 59.74894 | 0.001528705 | 61.6 | 0.665416 | 0.004516376648 | 0.3528419 | 70.56839 | 0.001800712 | 123.11 | 0.66217 | 0.002752791392 | 0.2150618275 | 86.024731 | 0.002198578 | 308 | 0.657193 | 0.001483816653 | 0.1159232 | 115.9232 | 0.002943542669 | 616 | 0.656111 | 0.000927655434 | 0.07247308 | 144.9462 | 0.00367656257
0.775 | 0.770584 | 0.1847409904 | 14.43289 | 28.86577975 | 0.000966828 | 1.55 | 0.703718 | -0.0571792 | -4.467125 | -17.8685 | 0.0005430422 | 2.325 | 0.674504 | 0.08112899214 | 6.338203 | 50.70562 | 0.001215425 | 6.2 | 0.690734 | 0.03477921 | 2.717125 | 54.34251 | 0.00138948 | 12.4 | 0.678183 | 0.01804741 | 1.409954 | 56.39814 | 0.001441767 | 24.8 | 0.671042 | 0.009581479244 | 0.7485531 | 59.88425 | 0.001531303 | 62 | 0.669311 | 0.004489731509 | 0.3507603 | 70.15205 | 0.001801229 | 123.91 | 0.666281 | 0.002781934803 | 0.2173387 | 86.93546 | 0.002213899 | 310 | 0.661304 | 0.001503255335 | 0.1174418 | 117.4418 | 0.002987071988 | 620 | 0.660006 | 0.000944352709 | 0.07377756 | 147.5551 | 0.003744016286
0.78 | 0.765607 | 0.1684497 | 13.16013 | 26.32027 | 0.0008829759 | 1.56 | 0.698741 | -0.06250315 | -4.883059 | -19.53223 | 0.0005984112 | 2.34 | 0.678183 | 0.08131453 | 6.352697 | 50.82158 | 0.001218316 | 6.24 | 0.694846 | 0.03487197 | 2.724373 | 54.48746 | 0.001393022 | 12.48 | 0.682078 | 0.01810643822 | 1.414565 | 56.58262 | 0.001446152 | 24.96 | 0.675154 | 0.009621447884 | 0.7516756 | 60.13405 | 0.001536233 | 62.4 | 0.673422 | 0.004549683072 | 0.35544399 | 71.088798 | 0.00180789 | 124.71 | 0.670177 | 0.002781102201 | 0.2172736 | 86.90944 | 0.002225202 | 312 | 0.665199 | 0.001518706558 | 0.1186489 | 118.6489 | 0.003021961893 | 624 | 0.664117 | 0.000965286628 | 0.07541302 | 150.826 | 0.003819278674
0.785 | 0.760413 | 0.1526908 | 11.92897 | 23.85794 | 0.0008028602 | 1.57 | 0.693547 | -0.06761414 | -5.282355 | -21.12942 | 0.0006505936 | 2.355 | 0.681862 | 0.08149163 | 6.366533 | 50.93227 | 0.001221055 | 6.28 | 0.698741 | 0.03490571 | 2.727008 | 54.54017 | 0.001395569 | 12.56 | 0.68619 | 0.01813174 | 1.416542 | 56.66168 | 0.001449543 | 25.12 | 0.679049 | 0.009683065116 | 0.7564895 | 60.51916 | 0.001544378 | 62.8 | 0.677318 | 0.004555511754 | 0.3558994 | 71.17987 | 0.001821029 | 125.51 | 0.674288 | 0.002817739267 | 0.2201359 | 88.05435 | 0.002239545 | 314 | 0.669311 | 0.001535486896 | 0.1199599 | 119.9599 | 0.003054193454 | 628 | 0.668013 | 0.000975670526 | 0.07622426 | 152.4485 | 0.003881914308
0.79 | 0.755436 | 0.1375708 | 10.74772 | 21.49544 | 0.0007256534 | 1.58 | 0.68857 | -0.07229921 | -5.648376 | -22.5935 | 0.0006995661 | 2.37 | 0.685757 | 0.0816856 | 6.381687 | 51.0535 | 0.001223818 | 6.32 | 0.702636 | 0.03501534 | 2.735574 | 54.71147 | 0.00139842 | 12.64 | 0.690301 | 0.01819077 | 1.421154 | 56.84617 | 0.001452899 | 25.28 | 0.683160007 | 0.009673072957 | 0.7557088 | 60.45671 | 0.00154849 | 63.2 | 0.681429 | 0.004582989961 | 0.3580461 | 71.60922 | 0.001827707 | 126.31 | 0.678183 | 0.002836890751 | 0.2216321 | 88.65284 | 0.002261839 | 316 | 0.673206 | 0.001558165415 | 0.1217317 | 121.7317 | 0.003093652311 | 632 | 0.671908 | 0.000997102936 | 0.07789867 | 155.7973 | 0.003945546924
0.795 | 0.750243 | 0.1231962 | 9.6247 | 19.2494 | 0.0006519168 | 1.59 | 0.683593 | -0.07687781 | -6.006079 | -24.02432 | 0.0007458844 | 2.385 | 0.689219 | 0.0818627 | 6.395523 | 51.16418 | 0.001226621 | 6.36 | 0.706747 | 0.03512497 | 2.744138 | 54.88277 | 0.001402805 | 12.72 | 0.694196 | 0.01824981 | 1.425766 | 57.03064 | 0.001457622 | 25.44 | 0.687055 | 0.009737187997 | 0.7607178 | 60.85742 | 0.001552819 | 63.6 | 0.685541 | 0.00459964294 | 0.3593471 | 71.86942 | 0.001836516 | 127.11 | 0.682295 | 0.002843552036 | 0.2221525 | 88.861 | 0.002272186 | 318 | 0.677318 | 0.001574530383 | 0.1230102 | 123.0102 | 0.003132695798 | 636 | 0.676019 | 0.001014381647 | 0.07924857 | 158.4971 | 0.004022969166
0.8 | 0.745482 | 0.1092474 | 8.534954 | 17.06991 | 0.0005811084 | 1.6 | 0.6784 | -0.08103049 | -6.330507 | -25.32203 | 0.0007895407 | 2.4 | 0.693114 | 0.08209883 | 6.413971 | 51.31177 | 0.00122972 | 6.4 | 0.710859 | 0.03517557 | 2.748092 | 54.96183 | 0.00140601 | 12.8 | 0.698308 | 0.01826667 | 1.427084 | 57.08335 | 0.001460658 | 25.6 | 0.691167 | 0.009777988307 | 0.7639053 | 61.11243 | 0.001561213 | 64 | 0.689436 | 0.004615463782 | 0.3605831 | 72.11662 | 0.001843028 | 127.91 | 0.686406 | 0.002872695215 | 0.2244293 | 89.77173 | 0.002286508 | 320 | 0.681213 | 0.001585495775 | 0.1238669 | 123.8669 | 0.003160026158 | 640 | 0.679914 | 0.001030414365 | 0.08050112 | 161.0022 | 0.004089592024
0.805 | 0.740505 | 0.09593754 | 7.495121 | 14.99024 | 0.0005129619 | 1.61 | 0.673639 | -0.08497021 | -6.638298 | -26.55319 | 0.0008300027 | 2.415 | 0.69701 | 0.08220003 | 6.421877 | 51.37502 | 0.00123223 | 6.44 | 0.714754 | 0.03530207 | 2.757974 | 55.15949 | 0.001409552 | 12.88 | 0.702203 | 0.01835944 | 1.434331 | 57.37325 | 0.001465043 | 25.76 | 0.695062 | 0.009792143479 | 0.7650112 | 61.2009 | 0.001565609 | 64.4 | 0.693547 | 0.004642941523 | 0.3627298 | 72.54596 | 0.001851688 | 128.71 | 0.690301 | 0.002881021937 | 0.2250798 | 90.03194 | 0.002301496 | 322 | 0.685108 | 0.001609088038 | 0.12571 | 125.71 | 0.003194583813 | 644 | 0.683809 | 0.001049188548 | 0.08196786 | 163.9357 | 0.004159205826
0.81 | 0.735528 | 0.08316007 | 6.49688 | 12.99376 | 0.0004477436 | 1.62 | 0.668662 | -0.0885905 | -6.921132 | -27.68453 | 0.0008678027 | 2.43 | 0.700688 | 0.08244459331 | 6.440984 | 51.52787 | 0.001234843 | 6.48 | 0.718866 | 0.03536954 | 2.763245 | 55.26491 | 0.001413431 | 12.96 | 0.706098 | 0.01842691 | 1.439602 | 57.58408 | 0.001471452 | 25.92 | 0.699174 | 0.009825450368 | 0.76761331 | 61.4090648 | 0.001569406 | 64.8 | 0.697442 | 0.004630451556 | 0.361754 | 72.35081 | 0.001854686 | 129.51 | 0.694413 | 0.002905169269 | 0.2269663 | 90.78654 | 0.002314441 | 324 | 0.689219 | 0.001623127027 | 0.1268068 | 126.8068 | 0.003232215065 | 648 | 0.687921 | 0.001067214878 | 0.08337616 | 166.7523 | 0.004232806852
0.815 | 0.730551 | 0.07080851 | 5.531915 | 11.06383 | 0.0003849211 | 1.63 | 0.663685 | -0.09199782 | -7.18733 | -28.74932 | 0.0009029407 | 2.445 | 0.704583 | 0.08262169 | 6.45482 | 51.63856 | 0.001237986 | 6.52 | 0.722761 | 0.03546231 | 2.770493 | 55.40986 | 0.001416636 | 13.04 | 0.71021 | 0.01846064 | 1.442238 | 57.6895 | 0.0014755 | 26.08 | 0.703069 | 0.00985958986 | 0.7702805 | 61.62244 | 0.001574802 | 65.2 | 0.701337 | 0.004667921457 | 0.3646814 | 72.93627 | 0.001859646 | 130.31 | 0.698308 | 0.002905169269 | 0.2269663 | 90.78654 | 0.002324144 | 326 | 0.693114 | 0.001635836903 | 0.1277998 | 127.7998 | 0.00325896393 | 652 | 0.691816 | 0.001083995332 | 0.08468714 | 169.3743 | 0.00430242042
0.82 | 0.725574 | 0.05888287 | 4.600224 | 9.200448 | 0.0003242281 | 1.64 | 0.658491 | -0.09519219 | -7.43689 | -29.74756 | 0.0009359492 | 2.46 | 0.708262 | 0.08281566 | 6.469974 | 51.75979 | 0.001240789 | 6.56 | 0.726872 | 0.03552134335 | 2.775105 | 55.5021 | 0.001419672 | 13.12 | 0.714321 | 0.01851967 | 1.446849 | 57.87398 | 0.001479211 | 26.24 | 0.70718 | 0.009906219319 | 0.7739234 | 61.91387 | 0.001581263 | 65.6 | 0.7054489851 | 0.004682077095 | 0.3657873 | 73.15745 | 0.001870007 | 131.11 | 0.702419 | 0.002931814408 | 0.229048 | 91.61920025 | 0.002334802 | 328 | 0.697226 | 0.001654029475 | 0.1292211 | 129.2211 | 0.003289866378 | 656 | 0.695711 | 0.001097535947 | 0.085745 | 171.49 | 0.004363062558
0.825 | 0.720597 | 0.04748961702 | 3.710126 | 7.420253 | 0.000265931 | 1.65 | 0.653514 | -0.09828008 | -7.678131 | -30.71252 | 0.0009673604 | 2.475 | 0.711941 | 0.0830012 | 6.484468 | 51.87574774 | 0.001243615 | 6.6 | 0.730767 | 0.03563097 | 2.78367 | 55.6734 | 0.001423045 | 13.2 | 0.718433 | 0.01857871 | 1.451462 | 58.05846 | 0.001483934 | 26.4 | 0.711292 | 0.009912047535 | 0.7743787 | 61.9503 | 0.00158546 | 66 | 0.709561 | 0.00468873838 | 0.3663077 | 73.26154 | 0.00187417 | 131.91 | 0.706315 | 0.002950965893 | 0.2305442 | 92.21768 | 0.002353121 | 330 | 0.701121 | 0.001666822471 | 0.1302205 | 130.2205 | 0.003320851946 | 660 | 0.699823 | 0.001119549735 | 0.08746482 | 174.9296 | 0.004434171364
0.83 | 0.71562 | 0.0364158 | 2.844985 | 5.689969 | 0.0002097634 | 1.66 | 0.648537 | -0.101155 | -7.902735 | -31.61094 | 0.0009971745 | 2.49 | 0.715836 | 0.0831951648 | 6.49962225 | 51.996978 | 0.001246481 | 6.64 | 0.734662 | 0.03577434 | 2.794871 | 55.89741 | 0.001428105 | 13.28 | 0.722328 | 0.01863774 | 1.456074 | 58.24294 | 0.001488657 | 26.56 | 0.715187 | 0.009965338744 | 0.7785421 | 62.28336715 | 0.001590189 | 66.4 | 0.713456 | 0.004709554836 | 0.367934 | 73.58679 | 0.001879666 | 132.71 | 0.710426 | 0.002941806568 | 0.2298286 | 91.93145525 | 0.002357118 | 332 | 0.705233 | 0.001685098046 | 0.1316483 | 131.6483 | 0.003351920517 | 664 | 0.703718 | 0.001136080944 | 0.08875632375 | 177.5126475 | 0.004511261358
0.835 | 0.710426 | 0.0257679075 | 2.013118 | 4.026236 | 0.0001554591 | 1.67 | 0.64356 | -0.1039235 | -8.11902 | -32.47608 | 0.001025391 | 2.505 | 0.719515 | 0.08341444 | 6.516753 | 52.13402 | 0.001249581 | 6.68 | 0.738774 | 0.03582494 | 2.798824 | 55.97647 | 0.001431984 | 13.36 | 0.726439 | 0.01864618 | 1.456732 | 58.2693 | 0.001491355 | 26.72 | 0.719298 | 0.01001696 | 0.7825753 | 62.60602 | 0.001598583 | 66.8 | 0.717567 | 0.004721212201 | 0.3688447 | 73.76894 | 0.001886161 | 133.51 | 0.714321 | 0.002967619104 | 0.2318452425 | 92.738097 | 0.002363734 | 334 | 0.709128 | 0.001693405211 | 0.1322973 | 132.2973 | 0.003378503257 | 668 | 0.707829 | 0.001151199802 | 0.08993748 | 179.875 | 0.004574561492
0.84 | 0.705665 | 0.01565241 | 1.222844 | 2.445689 | 0.0001035507 | 1.68 | 0.638366 | -0.106479 | -8.318669 | -33.27467 | 0.001052011 | 2.52 | 0.722977 | 0.0835325 | 6.525976 | 52.20781 | 0.001252091 | 6.72 | 0.742885 | 0.03595144 | 2.808706 | 56.17413 | 0.001435526 | 13.44 | 0.730334 | 0.01875581 | 1.465298 | 58.6119 | 0.001496078 | 26.88 | 0.723193 | 0.01000031 | 0.7812742 | 62.50194 | 0.00160138 | 67.2 | 0.721462 | 0.004742028657 | 0.370471 | 74.0942 | 0.001892619 | 134.31 | 0.718433 | 0.002980941674 | 0.2328861 | 93.15443 | 0.002379433 | 336 | 0.713023 | 0.001710185548 | 0.1336082 | 133.6082 | 0.003403590759 | 672 | 0.711724 | 0.001169890864 | 0.09139772375 | 182.7954475 | 0.004642181332
0.845 | 0.700905 | 0.005856342614 | 0.4575268 | 0.9150535 | 5.377246e-05 | 1.69 | 0.633389 | -0.108928 | -8.509998 | -34.03999 | 0.001077046 | 2.535 | 0.727089 | 0.08372647 | 6.54113 | 52.32904 | 0.001254451 | 6.76 | 0.746781 | 0.03607794 | 2.818589 | 56.37179 | 0.001440604 | 13.52 | 0.734446 | 0.01881484 | 1.469909 | 58.79638 | 0.001502842 | 27.04 | 0.727305 | 0.0100511 | 0.7852424 | 62.81939 | 0.001604131 | 67.6 | 0.725574 | 0.004724543076 | 0.3691049 | 73.82099 | 0.001893322 | 135.11 | 0.722328 | 0.002990933834 | 0.2336667 | 93.46668 | 0.002388759 | 338 | 0.717134 | 0.001725719892 | 0.1348219 | 134.8219 | 0.00343590544 | 676 | 0.715836 | 0.001182766864 | 0.09240366125 | 184.8073225 | 0.004705315456
0.85 | 0.69636 | -0.002874932019 | -0.2246041 | -0.4492081 | 2.182817e-05 | 1.7 | 0.628629 | -0.1110576 | -8.676372 | -34.70549 | 0.001099927 | 2.55 | 0.730984 | 0.08390357 | 6.554966 | 52.43973 | 0.001257214 | 6.8 | 0.750892 | 0.03616228 | 2.825178 | 56.50356 | 0.001444803 | 13.6 | 0.738341 | 0.01885701 | 1.473204 | 58.92815 | 0.001506873 | 27.2 | 0.7312 | 0.01007941 | 0.7874542 | 62.99634 | 0.00161044 | 68 | 0.729469 | 0.004771172069 | 0.3727478 | 74.54956 | 0.00189915 | 135.91 | 0.726439 | 0.002993431641 | 0.2338618 | 93.54474 | 0.002393755 | 340 | 0.721029 | 0.001732614823 | 0.1353605 | 135.3605 | 0.003458334715 | 680 | 0.719731 | 0.001199547318 | 0.09371463 | 187.4293 | 0.004764628364
0.855 | 0.6916000247 | -0.01171269 | -0.9150535 | -1.830107 | 3.646901e-05 | 1.71 | 0.623435 | -0.1132936 | -8.851063 | -35.40425 | 0.001121755 | 2.565 | 0.734446 | 0.0841397 | 6.57341443 | 52.58731544 | 0.001260333 | 6.84 | 0.755004 | 0.03623818 | 2.831108 | 56.62215 | 0.001448008 | 13.68 | 0.742453 | 0.01890761 | 1.477157 | 59.08627645 | 0.001510583 | 27.36 | 0.735312 | 0.01012105 | 0.7907068 | 63.25654 | 0.001616035 | 68.4 | 0.73358 | 0.004784494638 | 0.3737886 | 74.75773 | 0.001911141 | 136.71 | 0.730334 | 0.003020909615 | 0.2360086 | 94.40343 | 0.002405746 | 342 | 0.725141 | 0.001750142779 | 0.1367299 | 136.7299 | 0.003482757602 | 684 | 0.723626 | 0.001213170937 | 0.09477898 | 189.558 | 0.00482543651
0.86 | 0.68619 | -0.02086988 | -1.630459 | -3.260918 | 8.145632e-05 | 1.72 | 0.618458 | -0.1153167 | -9.009118 | -36.03647 | 0.001143051 | 2.58 | 0.738341 | 0.08428307 | 6.584615 | 52.67692 | 0.00126316 | 6.88 | 0.758899 | 0.03635624 | 2.840332 | 56.80663 | 0.001451887 | 13.76 | 0.746348 | 0.01899194 | 1.483745 | 59.34982 | 0.001515981 | 27.52 | 0.739207 | 0.01013603434 | 0.7918777 | 63.35021 | 0.001620565 | 68.8 | 0.737476 | 0.004775335547 | 0.3730731 | 74.61462 | 0.001911973 | 137.51 | 0.734446 | 0.003027571132 | 0.236529 | 94.6116 | 0.002419355 | 344 | 0.729036 | 0.001759529812 | 0.1374633 | 137.4633 | 0.003509672591 | 688 | 0.727738 | 0.001231861883 | 0.09623921 | 192.4784 | 0.00489006564
0.865 | 0.681213 | -0.02949467 | -2.304271 | -4.608542 | 0.0001259112 | 1.73 | 0.613481 | -0.1171269 | -9.150536 | -36.60214 | 0.001162217 | 2.595 | 0.74202 | 0.08449391 | 6.601086 | 52.80869 | 0.001265836 | 6.92 | 0.762794 | 0.03649118 | 2.850873 | 57.01747 | 0.001456947 | 13.84 | 0.750459 | 0.01905098 | 1.488358 | 59.5343 | 0.001521715 | 27.68 | 0.743318 | 0.01018766 | 0.795911 | 63.67287715 | 0.001625894 | 69.2 | 0.741587 | 0.004801148083 | 0.3750897 | 75.01794 | 0.001915268 | 138.31 | 0.738558 | 0.003020909615 | 0.2360086 | 94.40343 | 0.002419402 | 346 | 0.733148 | 0.001774316537 | 0.1386185 | 138.6185 | 0.003533846349 | 692 | 0.731633 | 0.001247977722 | 0.09749826 | 194.9965 | 0.00495967921
0.87 | 0.676236 | -0.03790651 | -2.961446 | -5.922892 | 0.0001685028 | 1.74 | 0.608504 | -0.118937 | -9.291953 | -37.16781 | 0.001180318 | 2.61 | 0.745699 | 0.08468787 | 6.61624 | 52.92992 | 0.001268852 | 6.96 | 0.766905 | 0.03654178 | 2.854826 | 57.09653 | 0.001460658 | 13.92 | 0.754354 | 0.01907628 | 1.490334 | 59.61336 | 0.001525089 | 27.84 | 0.747213 | 0.01022596 | 0.7989033 | 63.91227 | 0.001633088 | 69.6 | 0.745482 | 0.004806144163 | 0.37548 | 75.096 | 0.001921466 | 139.11 | 0.742453 | 0.003048387589 | 0.2381553 | 95.26211 | 0.002427728 | 348 | 0.737043 | 0.001778802369 | 0.1389689 | 138.9689 | 0.003553118906 | 696 | 0.735744 | 0.001260189223 | 0.09845228 | 196.9046 | 0.00501633389
0.875 | 0.671259 | -0.04599891 | -3.593665 | -7.18733 | 0.0002097634 | 1.75 | 0.603527 | -0.1206407 | -9.425052 | -37.70021 | 0.001197887 | 2.625 | 0.749594 | 0.08487341 | 6.630735 | 53.04588 | 0.001271719 | 7 | 0.771017 | 0.03668515 | 2.866027 | 57.32054 | 0.001464537 | 14 | 0.758466 | 0.01917748 | 1.49824 | 59.92961 | 0.001530149 | 28 | 0.751325 | 0.01021597 | 0.79812271 | 63.8498168 | 0.001635353 | 70 | 0.749594 | 0.00481863413 | 0.3764558 | 75.29116 | 0.001924963 | 139.91 | 0.746564 | 0.003045056947 | 0.2378951 | 95.15803 | 0.002437387 | 350 | 0.741154 | 0.001792758238 | 0.1400592 | 140.0592 | 0.003571560607 | 700 | 0.739639 | 0.001276471186 | 0.09972431 | 199.4486 | 0.005073320818
0.88 | 0.666065 | -0.0536654 | -4.192609 | -8.385218 | 0.0002491605 | 1.76 | 0.59855 | -0.1222378 | -9.549832 | -38.19933 | 0.001214391 | 2.64 | 0.753272 | 0.0849999 | 6.640618 | 53.12494 | 0.001274059 | 7.04 | 0.774912 | 0.03681165 | 2.87591 | 57.5182 | 0.001469934 | 14.08 | 0.762361 | 0.01921964 | 1.501535 | 60.06138 | 0.001535883 | 28.16 | 0.75522 | 0.01027259 | 0.8025462 | 64.2037 | 0.001639083 | 70.4 | 0.753705 | 0.004816136323 | 0.3762607 | 75.25213 | 0.001926961 | 140.71 | 0.750459 | 0.003051718231 | 0.2384155 | 95.36619 | 0.002438719 | 352 | 0.745049 | 0.001803972875 | 0.1409354 | 140.9354 | 0.003596731113 | 704 | 0.743751 | 0.001289347187 | 0.1007302 | 201.4605 | 0.005131636746
0.885 | 0.661304 | -0.0612254031 | -4.783235 | -9.566469 | 0.0002872267 | 1.77 | 0.593356 | -0.1236221 | -9.657975 | -38.6319 | 0.001229298 | 2.655 | 0.757168 | 0.08520231 | 6.65643 | 53.25144 | 0.001276505 | 7.08 | 0.779023 | 0.03687911 | 2.881181 | 57.62362 | 0.001473814 | 14.16 | 0.766473 | 0.01926181 | 1.504829 | 60.19316 | 0.001539257 | 28.32 | 0.759331 | 0.0102984 | 0.8045629 | 64.36503 | 0.001645678 | 70.8 | 0.7576 | 0.004846944939 | 0.3786676 | 75.73351 | 0.001932624 | 141.51 | 0.754571 | 0.003065873636 | 0.2395214 | 95.80855 | 0.002446999 | 354 | 0.749161 | 0.00180339138 | 0.14089 | 140.89 | 0.003607364255 | 708 | 0.747646 | 0.001302306307 | 0.1017427 | 203.4854 | 0.005183306988
0.89 | 0.656327 | -0.06846597 | -5.348904 | -10.69781 | 0.0003242281 | 1.78 | 0.588379 | -0.1251128 | -9.774435 | -39.09774 | 0.001243673 | 2.67 | 0.760846 | 0.08541314 | 6.672902 | 53.38321 | 0.001279625 | 7.12 | 0.782919 | 0.03698875 | 2.889746 | 57.79492 | 0.001477356 | 14.24 | 0.770368 | 0.01934614405 | 1.511418 | 60.4567 | 0.001544317 | 28.48 | 0.763227 | 0.01033671 | 0.8075553 | 64.60442 | 0.001650807 | 71.2 | 0.761712 | 0.004863597918 | 0.3799686 | 75.99372 | 0.001942079 | 142.31 | 0.758466 | 0.003070869716 | 0.2399117 | 95.96468 | 0.002454707 | 356 | 0.753056 | 0.001816848875 | 0.1419413 | 141.9413 | 0.003620240255 | 712 | 0.751758 | 0.001314850058 | 0.1027227 | 205.4453 | 0.00523431273
0.895 | 0.65135 | -0.07549358 | -5.897936 | -11.79587 | 0.0003598985 | 1.79 | 0.583402 | -0.1263905 | -9.87426 | -39.49704 | 0.001257515 | 2.685 | 0.764525 | 0.08559024334 | 6.686738 | 53.4939 | 0.001282514 | 7.16 | 0.786814 | 0.03709838 | 2.898311 | 57.96622 | 0.001481741 | 14.32 | 0.774479 | 0.01941361092 | 1.516688 | 60.66753 | 0.001550389 | 28.64 | 0.767338 | 0.01036918 | 0.8100922 | 64.80738 | 0.001656469 | 71.6 | 0.765607 | 0.004844446667 | 0.3784724 | 75.69448 | 0.001941616 | 143.11 | 0.762577 | 0.003083359683 | 0.2408875 | 96.35499 | 0.002461701 | 358 | 0.757168 | 0.001819507219 | 0.142149 | 142.149 | 0.003636356094 | 716 | 0.755653 | 0.001328972052 | 0.1038259 | 207.6519 | 0.00528764422
0.9 | 0.646589 | -0.08230823 | -6.430331 | -12.86066 | 0.0003945042 | 1.8 | 0.578425 | -0.1276683 | -9.974084 | -39.89634 | 0.001270293 | 2.7 | 0.768204 | 0.08581794 | 6.704527 | 53.63621 | 0.00128557 | 7.2 | 0.790925 | 0.03725018 | 2.910171 | 58.20341 | 0.00148697 | 14.4 | 0.778374 | 0.01944734 | 1.519323705 | 60.7729482 | 0.001554437 | 28.8 | 0.771233 | 0.01039583 | 0.8121739 | 64.97391 | 0.001661199 | 72 | 0.769718 | 0.004878586158 | 0.3811395 | 76.22791 | 0.001944614 | 143.91 | 0.766473 | 0.003072534921 | 0.2400418 | 96.01672 | 0.002462367 | 360 | 0.761063 | 0.001828146633 | 0.142824 | 142.824 | 0.003647653852 | 720 | 0.759764 | 0.001342595788 | 0.1048903 | 209.7806 | 0.00534313568
0.905 | 0.641396 | -0.08880346 | -6.93777 | -13.87554 | 0.0004277788 | 1.81 | 0.573448 | -0.1288395 | -10.06559 | -40.26236 | 0.001282538 | 2.715 | 0.772099 | 0.08602034 | 6.720339 | 53.76271 | 0.001288776 | 7.24 | 0.795037 | 0.03730921 | 2.914782 | 58.29565 | 0.001491187 | 14.48 | 0.782486 | 0.01950638 | 1.523936 | 60.95743 | 0.001558147 | 28.96 | 0.775345 | 0.01044246 | 0.8158168 | 65.26535 | 0.001667061 | 72.4 | 0.773614 | 0.004889410455 | 0.3819852 | 76.39704 | 0.001953607 | 144.71 | 0.770584 | 0.003085024888 | 0.2410176 | 96.40702775 | 0.002463033 | 362 | 0.765174 | 0.00183030637 | 0.1429927 | 142.9927 | 0.003658453003 | 724 | 0.763659 | 0.001350902836 | 0.1055393 | 211.0786 | 0.005386997248
0.91 | 0.636419 | -0.09508571 | -7.428571 | -14.85714 | 0.000459728 | 1.82 | 0.5684710145 | -0.1297978 | -10.14046 | -40.56183 | 0.001293201 | 2.73 | 0.775778 | 0.08625647 | 6.738787 | 53.9103 | 0.001292085 | 7.28 | 0.798066 | 0.03535267 | 2.761928 | 55.23855 | 0.001453254 | 14.56 | 0.786597 | 0.01957384 | 1.529207 | 61.16827 | 0.001563226 | 29.12 | 0.77924 | 0.01042580232 | 0.8145158 | 65.1612645 | 0.001669479 | 72.8 | 0.777725 | 0.004894406535 | 0.3823755 | 76.4751 | 0.001956771 | 145.51 | 0.774479 | 0.00309335161 | 0.2416681 | 96.66724 | 0.002471313 | 364 | 0.769069 | 0.001836370677 | 0.1434665 | 143.4665 | 0.003666677047 | 728 | 0.767554 | 0.001363031217 | 0.1064868 | 212.9736 | 0.005427868106
0.915 | 0.631225 | -0.1012615 | -7.911054 | -15.82211 | 0.0004908675 | 1.83 | 0.563277 | -0.1307562 | -10.21533 | -40.8613 | 0.001302769 | 2.745 | 0.779456 | 0.08634081 | 6.745376 | 53.96301 | 0.001294468 | 7.32 | 0.795253 | 0.02255926 | 1.762442 | 35.24884 | 0.001158238 | 14.64 | 0.790492 | 0.01964975 | 1.535136 | 61.40546 | 0.001568942 | 29.28 | 0.783351 | 0.01048742 | 0.8193297 | 65.54637 | 0.001673056 | 73.2 | 0.78162 | 0.004890243523 | 0.3820503 | 76.41006 | 0.0019569 | 146.31 | 0.778591 | 0.003087522928 | 0.2412127 | 96.4850915 | 0.002472359 | 366 | 0.773181 | 0.001845923834 | 0.1442128 | 144.2128 | 0.003682294511 | 732 | 0.771666 | 0.001372335246 | 0.1072137 | 214.4274 | 0.005470732926
0.92 | 0.626248 | -0.1072243 | -8.3769 | -16.7538 | 0.000521214 | 1.84 | 0.5583 | -0.1317145 | -10.29019 | -41.16077 | 0.001312352 | 2.76 | 0.783351 | 0.08658538 | 6.764483 | 54.11586 | 0.001296956 | 7.36 | 0.791574 | 0.01165491 | 0.9105401 | 18.2108 | 0.0006842828 | 14.72 | 0.794388 | 0.0196834784 | 1.53777175 | 61.51087 | 0.001573327 | 29.44 | 0.787246 | 0.0105149 | 0.8214764 | 65.71811 | 0.001680184 | 73.6 | 0.785732 | 0.004924382549 | 0.3847174 | 76.94348 | 0.001962933 | 147.11 | 0.782702 | 0.003094184212 | 0.2417331 | 96.69326 | 0.002472692 | 368 | 0.777076 | 0.001833380084 | 0.1432328 | 143.2328 | 0.003679303918 | 736 | 0.775561 | 0.001383134513 | 0.1080574 | 216.1148 | 0.005510939518
0.925 | 0.621488 | -0.1129742 | -8.826107 | -17.65221 | 0.0005504957 | 1.85 | 0.553323 | -0.1325663 | -10.35674 | -41.42697 | 0.001321403 | 2.775 | 0.78703 | 0.08677935 | 6.779637 | 54.23709 | 0.001300245 | 7.4 | 0.787679 | 0.003314313246 | 0.2589307 | 5.178614 | 0.0002993842 | 14.8 | 0.798283 | 0.01912688 | 1.494287 | 59.77149 | 0.001552413 | 29.6 | 0.791358 | 0.0105507 | 0.8242736 | 65.94189 | 0.001685246 | 74 | 0.789627 | 0.004934374709 | 0.385498 | 77.0996 | 0.001971759 | 147.91 | 0.786597 | 0.003091686172 | 0.241538 | 96.61519 | 0.002474358 | 370 | 0.781187 | 0.001841936377 | 0.1439013 | 143.9013 | 0.003675316461 | 740 | 0.779673 | 0.001388866338 | 0.1085052 | 217.0104 | 0.005544001702
0.93 | 0.61651 | -0.1185111 | -9.258678 | -18.51736 | 0.0005787126 | 1.86 | 0.548346 | -0.1334181 | -10.42329 | -41.69317 | 0.001329921 | 2.79 | 0.790925 | 0.08700705 | 6.797425 | 54.3794 | 0.001303386 | 7.44 | 0.784001 | -0.002563743619 | -0.2002925 | -4.005849 | 0.000117561 | 14.88 | 0.796551 | 0.009242970496 | 0.72210707 | 28.8842828 | 0.001134793 | 29.76 | 0.795253 | 0.01057651 | 0.8262902 | 66.10322 | 0.001690176 | 74.4 | 0.793738 | 0.004921052139 | 0.3844572 | 76.89144 | 0.001971093 | 148.71 | 0.790709 | 0.003102510935 | 0.2423837 | 96.95347 | 0.002477688 | 372 | 0.785083 | 0.001839361154 | 0.1437001 | 143.7001 | 0.003681297531 | 744 | 0.783568 | 0.001399997971 | 0.1093748 | 218.7497 | 0.005577728618
0.935 | 0.611533 | -0.1239415 | -9.682931 | -19.36586 | 0.0006061309 | 1.87 | 0.543369 | -0.13427 | -10.48984 | -41.95936 | 0.001338439 | 2.805 | 0.79482 | 0.08719258 | 6.81192 | 54.49536 | 0.001306506 | 7.48 | 0.780322 | -0.007438229863 | -0.5811117 | -11.62223 | 0.0002000393 | 14.96 | 0.792656 | 0.000944537111 | 0.07379196 | 2.951678 | 0.0004074999 | 29.92 | 0.797201 | 0.007145933807 | 0.5582761 | 44.66209 | 0.001417795 | 74.8 | 0.797633 | 0.004774502944 | 0.3730080425 | 74.6016085 | 0.001939118 | 149.51 | 0.794604 | 0.003092519008 | 0.2416030475 | 96.641219 | 0.002477974 | 374 | 0.789194 | 0.001841105637 | 0.1438364 | 143.8364 | 0.003680466791 | 748 | 0.787679 | 0.001410714118 | 0.110212 | 220.4241 | 0.005621424178
0.94 | 0.606556 | -0.1290525 | -10.08223 | -20.16445 | 0.0006324844 | 1.88 | 0.538392 | -0.1351218 | -10.55639 | -42.22556483 | 0.001346958 | 2.82 | 0.797417 | 0.08463727 | 6.612287 | 52.89829 | 0.001288712 | 7.52 | 0.776427 | -0.01147781 | -0.8967041 | -17.93408 | 0.0003783205 | 15.04 | 0.788978 | -0.003617914394 | -0.2826496 | -11.30598 | 0.0001824979 | 30.08 | 0.794604 | 0.000493770523 | 0.03857582 | 3.086066 | 0.0006111758 | 75.2 | 0.796984 | 0.000561216439 | 0.04384503 | 8.769007 | 0.001067128 | 150.31 | 0.798283 | 0.002602078952 | 0.2032874 | 81.31496725 | 0.002277848 | 376 | 0.793089 | 0.001838281285 | 0.1436157 | 143.6157 | 0.003679386922 | 752 | 0.791574 | 0.001412956975 | 0.1103873 | 220.7745 | 0.005647342186
0.945 | 0.601579 | -0.134057 | -10.4732 | -20.94641 | 0.0006577732 | 1.89 | 0.533415 | -0.1357607 | -10.6063 | -42.42521 | 0.001354411 | 2.835 | 0.794604 | 0.07077282 | 5.529127 | 44.23301 | 0.001165584 | 7.56 | 0.772532 | -0.01485959 | -1.160906 | -23.21811 | 0.0005267476 | 15.12 | 0.785299 | -0.006957527716 | -0.5435569 | -21.74227 | 0.0004230173 | 30.24 | 0.791358 | -0.002392247319 | -0.1868943 | -14.95155 | 0.0002308812 | 75.6 | 0.793522 | -0.001264818595 | -0.09881395 | -19.76279 | 0.0003652084 | 150.595 | 0.793955 | -0.000158001305 | -0.01234385 | -4.937541 | 0.0003933165 | 378 | 0.796551 | 0.001443444169 | 0.1127691 | 112.7691 | 0.003281725454 | 756 | 0.795686 | 0.001424337737 | 0.1112764 | 222.5528 | 0.005674589424
0.95 | 0.596386 | -0.138955 | -10.85586 | -21.71173 | 0.0006825295 | 1.9 | 0.528438 | -0.1363996 | -10.65622 | -42.62486 | 0.0013608 | 2.85 | 0.791142 | 0.0573722 | 4.482203 | 35.85762 | 0.0009610791 | 7.6 | 0.76842 | -0.017592 | -1.374375 | -27.48751 | 0.0006490313 | 15.2 | 0.781187 | -0.009200803004 | -0.7188127 | -28.75251 | 0.0006463326 | 30.4 | 0.787679 | -0.004163326696 | -0.3252599 | -26.02079185 | 0.0005244454 | 76 | 0.789627 | -0.001708629192 | -0.1334867 | -26.69733 | 0.0005946918 | 151.395 | 0.790276 | -0.000336105819 | -0.02625827 | -10.50331 | 0.0001976436 | 380 | 0.794604 | 0.000555579783 | 0.04340467 | 43.40467 | 0.001999023952 | 760 | 0.796551 | 0.000867179653 | 0.06774841 | 135.4968 | 0.00458303478
0.955 | 0.591409 | -0.1436401 | -11.22188 | -22.44377 | 0.0007064872 | 1.91 | 0.52346 | -0.1369319 | -10.69781 | -42.79123 | 0.001366656 | 2.865 | 0.787679 | 0.04552332 | 3.556509 | 28.45207 | 0.0007717217 | 7.64 | 0.764525 | -0.01974251 | -1.542384 | -30.84768 | 0.0007466896 | 15.28 | 0.777292 | -0.01071881 | -0.837407 | -33.49628 | 0.0007967837 | 30.56 | 0.783784 | -0.005229970906 | -0.4085915 | -32.68732 | 0.0007514631 | 76.4 | 0.785732 | -0.001916795503 | -0.1497496 | -29.94993 | 0.0007250877 | 152.195 | 0.786381 | -0.000457555841 | -0.03574655 | -14.29862 | 0.0003174659 | 382 | 0.790925 | 0.000394504837 | 0.03082069 | 30.82069 | 0.00095008462 | 764 | 0.792873 | 0.000674703799 | 0.05271123 | 105.4225 | 0.003083766904
0.96 | 0.586432 | -0.1481122 | -11.57127 | -23.14254 | 0.0007293802 | 1.92 | 0.518267 | -0.1375708 | -10.74772 | -42.99088 | 0.001372512 | 2.88 | 0.784001 | 0.03497317 | 2.732279 | 21.85823 | 0.0006037279 | 7.68 | 0.76063 | -0.02155568637 | -1.684038 | -33.68076 | 0.0008259632 | 15.36 | 0.773397 | -0.0118235806 | -0.9237172 | -36.94869 | 0.0009016947 | 30.72 | 0.779889 | -0.005804509856 | -0.4534773325 | -36.2781866 | 0.0008827576 | 76.8 | 0.781837 | -0.002066675341 | -0.161459 | -32.2918 | 0.0007966972 | 152.995 | 0.782702 | -0.000547023432 | -0.04273621 | -17.09448225 | 0.0004018256 | 384 | 0.78703 | 0.000312015211 | 0.02437619 | 24.37619 | 0.000706520048 | 768 | 0.788978 | 0.00060824689 | 0.04751929 | 95.03858 | 0.002565901378
0.965 | 0.581454 | -0.1524779 | -11.91233 | -23.82467 | 0.0007514746 | 1.93 | 0.51329 | -0.1381032 | -10.78931 | -43.15726 | 0.001378369 | 2.895 | 0.780322 | 0.02546033 | 1.989089 | 15.91271 | 0.0004532473 | 7.72 | 0.756518 | -0.02302309 | -1.798679 | -35.97358 | 0.0008915747 | 15.44 | 0.769286 | -0.01262475 | -0.9863087 | -39.45235 | 0.0009779323 | 30.88 | 0.775994 | -0.006221675314 | -0.4860684 | -38.88547 | 0.0009620939 | 77.2 | 0.777725 | -0.002163264435 | -0.169005 | -33.80101 | 0.000845975 | 153.795 | 0.778807 | -0.000603677996 | -0.04716234 | -18.86494 | 0.0004602823 | 386 | 0.783135 | 0.000256523694 | 0.02004091 | 20.04091 | 0.000568538905 | 772 | 0.785083 | 0.000558902626 | 0.04366427 | 87.32854 | 0.002334299032
0.97 | 0.576694 | -0.1568435 | -12.2534 | -24.5068 | 0.000773312 | 1.94 | 0.508313 | -0.1386356 | -10.83091 | -43.32363 | 0.001383709 | 2.91 | 0.776643 | 0.01695107 | 1.324302 | 10.59442 | 0.0003180877 | 7.76 | 0.752623 | -0.02419533 | -1.89026 | -37.8052 | 0.0009443788 | 15.52 | 0.765391 | -0.01315605 | -1.027817 | -41.11266 | 0.001031243 | 31.04 | 0.772099 | -0.006487295497 | -0.50682 | -40.5456 | 0.001016729 | 77.6 | 0.77383 | -0.002266515046 | -0.1770715 | -35.4143 | 0.0008859593 | 154.595 | 0.774696 | -0.000670965586 | -0.05241919 | -20.96767 | 0.0005098594 | 388 | 0.77924 | 0.000214821965 | 0.01678297 | 16.78297 | 0.000471345659 | 776 | 0.780971 | 0.00051595486 | 0.04030897 | 80.61795 | 0.002149714972
0.975 | 0.5715 | -0.1609962 | -12.57783 | -25.15565 | 0.0007945985 | 1.95 | 0.503336 | -0.138955 | -10.85586 | -43.42345 | 0.001387952 | 2.925 | 0.772964 | 0.009192369878 | 0.7181539 | 5.745231 | 0.000196074 | 7.8 | 0.748512 | -0.0252242 | -1.970641 | -39.41281 | 0.0009883897 | 15.6 | 0.761279 | -0.01361989 | -1.064054 | -42.56215 | 0.001071037 | 31.2 | 0.767987 | -0.006687967572 | -0.5224975 | -41.7998 | 0.00105402 | 78 | 0.769718 | -0.002328132279 | -0.1818853 | -36.37707 | 0.000918933 | 155.395 | 0.7708 | -0.000715824019 | -0.05592375 | -22.3695 | 0.000554718 | 390 | 0.775128 | 0.000164148572 | 0.01282411 | 12.82411 | 0.000378970537 | 780 | 0.777076 | 0.000482394098 | 0.03768704 | 75.37408 | 0.001996697916
0.98 | 0.566523 | -0.1648294 | -12.8773 | -25.7546 | 0.0008145633 | 1.96 | 0.498359 | -0.139381 | -10.88914 | -43.55655 | 0.001391679 | 2.94 | 0.769718 | 0.002260142472 | 0.1765736 | 1.412589045 | 8.589444e-05 | 7.84 | 0.744617 | -0.02605910413 | -2.035868 | -40.71735 | 0.001025665 | 15.68 | 0.757384 | -0.01395722 | -1.090408 | -43.61632 | 0.001103083 | 31.36 | 0.764092 | -0.00681703072 | -0.532580525 | -42.606442 | 0.001080399 | 78.4 | 0.765823 | -0.002369765425 | -0.1851379 | -37.02758 | 0.0009395831 | 156.195 | 0.766905 | -0.000756196561 | -0.05907786 | -23.63114 | 0.0005888105 | 392 | 0.771233 | 0.000128926404 | 0.01007238 | 10.07238 | 0.000293074976 | 784 | 0.773181 | 0.000445510523 | 0.03480551 | 69.61102 | 0.001855809242
0.985 | 0.56133 | -0.1685562 | -13.16845 | -26.33691 | 0.0008334633 | 1.97 | 0.493382 | -0.1399134 | -10.93073 | -43.72292 | 0.00139647 | 2.955 | 0.76604 | -0.003322746605 | -0.2595896 | -2.076717 | 4.18713e-05 | 7.88 | 0.740505 | -0.02680124 | -2.093847 | -41.87694 | 0.001057206 | 15.76 | 0.753272 | -0.01421866 | -1.110833 | -44.4333 | 0.001127034 | 31.52 | 0.759981 | -0.006941097789 | -0.5422733 | -43.38186 | 0.001100649 | 78.8 | 0.761712 | -0.0024347133 | -0.190212 | -38.0424 | 0.0009608994 | 156.995 | 0.76301 | -0.0007964861 | -0.06222548 | -24.89019 | 0.0006210636 | 394 | 0.767338 | 9.3870389e-05 | 0.007333624 | 7.333624 | 0.000222796793 | 788 | 0.769069 | 0.000417017116 | 0.03257946 | 65.15892 | 0.001725055278
0.99 | 0.556353 | -0.1723894 | -13.46792 | -26.93585 | 0.0008523633 | 1.98 | 0.488188 | -0.1402328 | -10.95569 | -43.82275 | 0.001400729 | 2.97 | 0.762577 | -0.009023702703 | -0.7049768 | -5.639814 | 9.259902e-05 | 7.92 | 0.73661 | -0.02737471 | -2.138649 | -42.77298 | 0.001083518 | 15.84 | 0.749377 | -0.01439576 | -1.124669 | -44.98674 | 0.001144575 | 31.68 | 0.756086 | -0.00705434056 | -0.5511204 | -44.0896285 | 0.001119634 | 79.2 | 0.757817 | -0.002467187354 | -0.192749 | -38.5498 | 0.0009803652 | 157.795 | 0.759115 | -0.000831957441 | -0.06499668 | -25.99867 | 0.0006513799 | 396 | 0.763443 | 6.6623055e-05 | 0.005204926 | 5.204926 | 0.000160493444 | 792 | 0.765174 | 0.000394172559 | 0.03079473 | 61.58946 | 0.00162237935
0.995 | 0.551375 | -0.1760097 | -13.75076 | -27.50152 | 0.000870997 | 1.99 | 0.483427 | -0.1405522 | -10.98064 | -43.92257 | 0.001403924 | 2.985 | 0.759115 | -0.01437889 | -1.123351 | -8.986806 | 0.0001755179 | 7.96 | 0.732498 | -0.02789758 | -2.179498 | -43.58997 | 0.001105445 | 15.92 | 0.745266 | -0.01457286 | -1.138505 | -45.54018 | 0.001158744 | 31.84 | 0.75219 | -0.007090977859 | -0.5539826 | -44.31861 | 0.001131624 | 79.6 | 0.753705 | -0.00250632246 | -0.1958064 | -39.16129 | 0.0009947058 | 158.595 | 0.75522 | -0.000864105998 | -0.06750828 | -27.00331 | 0.000678428 | 396.875 | 0.756951 | 7.287976e-06 | 0.000569373125 | 0.569373125 | 3.233608e-05 | 796 | 0.761279 | 0.000362522464 | 0.0283220675 | 56.644135 | 0.001513390046
1 | 0.546615 | -0.179417 | -14.01696 | -28.03391 | 0.000888566 | 2 | 0.47845 | -0.1409781 | -11.01392 | -44.05567 | 0.00140765 | 3 | 0.75522 | -0.01932928 | -1.5101 | -12.0808 | 0.000252813 | 8 | 0.728603 | -0.02833611 | -2.213759 | -44.27518 | 0.001124673 | 16 | 0.741154 | -0.01476683 | -1.153658 | -46.14633 | 0.001173586 | 32 | 0.748079 | -0.007185901515 | -0.5613986 | -44.91188 | 0.001142149 | 80 | 0.74981 | -0.00252963719 | -0.1976279 | -39.52558 | 0.001007196 | 159.395 | 0.751108 | -0.000886369089 | -0.06924759 | -27.69903 | 0.0007001927 | 398.875 | 0.753056 | 4.880561e-06 | 0.0003812938 | 0.3812938 | 1.2168537e-05 | 800 | 0.757168 | 0.000341588515 | 0.0266866 | 53.37321 | 0.001408221958
1.005 | 0.541638 | -0.1827179 | -14.27484 | -28.54967 | 0.0009053365 | 2.01 | 0.473257 | -0.1411911 | -11.03055 | -44.12222 | 0.001410845 | 3.015 | 0.751758 | -0.02376523 | -1.856658 | -14.85327 | 0.0003232111 | 8.04 | 0.724708 | -0.02865658 | -2.238795 | -44.77591 | 0.001139853 | 16.08 | 0.737259 | -0.01484272629 | -1.159588 | -46.38352 | 0.001184381 | 32.16 | 0.743967 | -0.00724835135 | -0.5662774 | -45.3022 | 0.001154739 | 80.4 | 0.745699 | -0.002562943846 | -0.20023 | -40.046 | 0.00101852 | 160.195 | 0.747213 | -0.000921757368 | -0.07201229 | -28.80491775 | 0.0007232533 | 400.875 | 0.749161 | -2.078758e-06 | -0.000162403 | -0.162403 | 6.959319e-06 | 804 | 0.753272 | 0.000319740822 | 0.02497975 | 49.9595 | 0.001322658674
1.01 | 0.536661 | -0.1860188 | -14.53271 | -29.06543 | 0.0009218407 | 2.02 | 0.46828 | -0.1414041 | -11.04719 | -44.18877 | 0.001412974 | 3.03 | 0.748079 | -0.02790601179 | -2.180157 | -17.44126 | 0.0003875309 | 8.08 | 0.720597 | -0.02899392 | -2.26515 | -45.30299 | 0.001153009 | 16.16 | 0.733364 | -0.01496923 | -1.169471 | -46.77883 | 0.001192477 | 32.32 | 0.740072 | -0.007289984729 | -0.5695301 | -45.5624 | 0.001163066 | 80.8 | 0.741803 | -0.002603744389 | -0.2034175 | -40.68351 | 0.001033342 | 160.995 | 0.743318 | -0.000947343302 | -0.0740112 | -29.60448 | 0.0007476289 | 402.875 | 0.745266 | -1.4740281e-05 | -0.001151584 | -1.151584 | 1.6819039e-05 | 808 | 0.749377 | 0.000299139181 | 0.02337025 | 46.7405 | 0.001237760006
1.015 | 0.531683 | -0.1891066 | -14.77396 | -29.54791 | 0.0009378126 | 2.03 | 0.463086 | -0.1417235 | -11.07215 | -44.28859 | 0.001415636 | 3.045 | 0.744184 | -0.03168416 | -2.475325 | -19.8026 | 0.0004469294 | 8.12 | 0.716485 | -0.02928908 | -2.28821 | -45.76419 | 0.001165659 | 16.24 | 0.729252 | -0.01505356 | -1.176059 | -47.04238 | 0.00120091 | 32.48 | 0.735961 | -0.007333283313 | -0.5729128 | -45.83302 | 0.00116986 | 81.2 | 0.737692 | -0.002611238277 | -0.204003 | -40.8006 | 0.001042981 | 161.795 | 0.739423 | -0.000968941778 | -0.07569858 | -30.27943 | 0.000766517 | 404.875 | 0.741587 | -2.9455912e-05 | -0.002301243125 | -2.301243125 | 4.4196193e-05 | 812 | 0.745266 | 0.000278620602 | 0.02176723 | 43.53447 | 0.001155519566
1.02 | 0.526706 | -0.192088 | -15.00688 | -30.01376 | 0.0009529858 | 2.04 | 0.458109 | -0.1419365 | -11.08879 | -44.35514 | 0.001418298 | 3.06 | 0.740505 | -0.03514184 | -2.745456 | -21.96365 | 0.0005011905 | 8.16 | 0.71259 | -0.02955895 | -2.309293 | -46.18586 | 0.00117696 | 16.32 | 0.725141 | -0.01511259377 | -1.180671 | -47.22686 | 0.001206645 | 32.64 | 0.732066 | -0.007374916691 | -0.5761654 | -46.09323 | 0.001176655 | 81.6 | 0.733797 | -0.002648708411 | -0.2069303 | -41.38607 | 0.001051993 | 162.595 | 0.735528 | -0.000993946218 | -0.07765205 | -31.06082 | 0.0007851582 | 406.875 | 0.737692 | -4.3292384e-05 | -0.0033822175 | -3.3822175 | 7.2748296e-05 | 816 | 0.741371 | 0.000258683518 | 0.02020965 | 40.4193 | 0.00107460824
1.025 | 0.521513 | -0.1950695 | -15.2398 | -30.4796 | 0.0009678928 | 2.05 | 0.453132 | -0.1421494 | -11.10542 | -44.42169331 | 0.001420428 | 3.075 | 0.736826 | -0.03827905 | -2.990551 | -23.92441 | 0.0005506606 | 8.2 | 0.708479 | -0.02972762 | -2.32247 | -46.4494 | 0.00118573 | 16.4 | 0.721246 | -0.01516319 | -1.184624 | -47.38498 | 0.00121103 | 32.8 | 0.727954 | -0.007436533924 | -0.5809792 | -46.47834 | 0.001184915 | 82 | 0.729685 | -0.002671190305 | -0.2086867 | -41.73735 | 0.001063984 | 163.395 | 0.731416 | -0.001016126131 | -0.07938485 | -31.75394 | 0.000804032 | 408.875 | 0.734013 | -5.9059719e-05 | -0.004614041 | -4.614041 | 0.000102352103 | 820 | 0.737259 | 0.000242235445 | 0.01892464 | 37.84929 | 0.001001837926
1.03 | 0.516319 | -0.1979444 | -15.46441 | -30.92881 | 0.0009825337 | 2.06 | 0.448155 | -0.1424689 | -11.13038 | -44.52152 | 0.00142309 | 3.09 | 0.733148 | -0.041197 | -3.218515 | -25.74812 | 0.0005960651 | 8.24 | 0.704583 | -0.02991315 | -2.336965 | -46.7393 | 0.001192814 | 16.48 | 0.717134 | -0.01522223 | -1.189237 | -47.56946 | 0.001215416 | 32.96 | 0.724059 | -0.007424043957 | -0.5800034 | -46.40027 | 0.001188845 | 82.4 | 0.72579 | -0.002677018987 | -0.2091421 | -41.82842 | 0.001069646 | 164.195 | 0.727521 | -0.001038638409 | -0.08114363 | -32.45745 | 0.000821909 | 410.875 | 0.730334 | -7.4572345e-05 | -0.005825964 | -5.825964 | 0.000133632064 | 824 | 0.733364 | 0.000219723166 | 0.01716587 | 34.33174 | 0.000923917222
1.035 | 0.511342 | -0.2007128 | -15.68069 | -31.36138 | 0.0009966421 | 2.07 | 0.443178 | -0.1424689 | -11.13038 | -44.52152 | 0.001424687 | 3.105 | 0.729469 | -0.04386194 | -3.426714 | -27.41371 | 0.0006379465 | 8.28 | 0.700472 | -0.0300902538 | -2.350801 | -47.01602 | 0.001200067 | 16.56 | 0.713239 | -0.01532343 | -1.197143 | -47.88571 | 0.001221825 | 33.12 | 0.719947 | -0.007484828588 | -0.5847522 | -46.78018 | 0.001192709 | 82.8 | 0.721679 | -0.002691174159 | -0.210248 | -42.0496 | 0.001073643 | 164.995 | 0.723626 | -0.001051846775 | -0.08217553 | -32.87021 | 0.0008361813 | 412.875 | 0.726439 | -9.0076755e-05 | -0.007037246 | -7.037246 | 0.0001646491 | 828 | 0.729469 | 0.000204105789 | 0.01594576 | 31.89153 | 0.00084765791
1.04 | 0.506365 | -0.2033748 | -15.88866 | -31.77732 | 0.001010218 | 2.08 | 0.438201 | -0.1425753 | -11.1387 | -44.55479 | 0.00142522 | 3.12 | 0.72579 | -0.04632448405 | -3.6191 | -28.9528 | 0.0006763922 | 8.32 | 0.696577 | -0.03019989 | -2.359366 | -47.18732 | 0.001205802 | 16.64 | 0.709128 | -0.01533186 | -1.197802 | -47.91207 | 0.00122621 | 33.28 | 0.716052 | -0.007508975454 | -0.5866387 | -46.9311 | 0.001199503 | 83.2 | 0.717784 | -0.002721150173 | -0.2125899 | -42.51797 | 0.001082448 | 165.795 | 0.719515 | -0.001076602028 | -0.08410953 | -33.64381 | 0.0008513828 | 414.875 | 0.722761 | -0.000103962528 | -0.0081220725 | -8.1220725 | 0.000194039283 | 832 | 0.725357 | 0.000188903767 | 0.01475811 | 29.51621 | 0.000786019112
1.045 | 0.501605 | -0.2059303 | -16.08831 | -32.17661 | 0.001023262 | 2.09 | 0.433224 | -0.1428948 | -11.16365 | -44.65461 | 0.001427349 | 3.135 | 0.721895 | -0.04853403 | -3.791721 | -30.33377 | 0.0007114438 | 8.36 | 0.692465 | -0.03033482 | -2.369908 | -47.39816 | 0.001210693 | 16.72 | 0.705233 | -0.01540776 | -1.203731 | -48.14925 | 0.001229584 | 33.44 | 0.711941 | -0.007518135011 | -0.5873543 | -46.98834 | 0.001202168 | 83.6 | 0.713672 | -0.002747795545 | -0.2146715 | -42.93431 | 0.001093793 | 166.595 | 0.71562 | -0.001095957588 | -0.08562169 | -34.24867 | 0.0008690272 | 416.875 | 0.719082 | -0.000118480966 | -0.009256325 | -9.256325 | 0.000222443494 | 836 | 0.721462 | 0.000172206477 | 0.01345363 | 26.90726 | 0.000722220488
1.05 | 0.496627 | -0.2083793 | -16.27964 | -32.55927 | 0.001035773 | 2.1 | 0.428246 | -0.1430012 | -11.17197 | -44.68789 | 0.001429479 | 3.15 | 0.718216 | -0.05065924 | -3.957753 | -31.66202 | 0.0007439547 | 8.4 | 0.68857 | -0.03043602 | -2.377814 | -47.55628 | 0.001215416 | 16.8 | 0.701121 | -0.01544149 | -1.206367 | -48.25467 | 0.001233969 | 33.6 | 0.708046 | -0.007563098799 | -0.5908671 | -47.26937 | 0.001206498 | 84 | 0.709777 | -0.002745297505 | -0.2144764 | -42.89527 | 0.001098623 | 167.395 | 0.711508 | -0.001108999713 | -0.0866406 | -34.65624 | 0.0008819863 | 418.875 | 0.715187 | -0.00013241604 | -0.010345 | -10.345 | 0.000250897006 | 840 | 0.717351 | 0.000156090668 | 0.01219458 | 24.38917 | 0.00065659429
1.055 | 0.49165 | -0.2106154 | -16.45433 | -32.90865 | 0.001047486 | 2.11 | 0.423269 | -0.1431077 | -11.18029 | -44.72116 | 0.001430543 | 3.165 | 0.714538 | -0.05256517604 | -4.106654 | -32.85324 | 0.0007741762 | 8.44 | 0.684459 | -0.03055409 | -2.387038 | -47.74076 | 0.001219801 | 16.88 | 0.697226 | -0.01542463 | -1.205049 | -48.20196 | 0.001234644 | 33.76 | 0.703934 | -0.007577254437 | -0.591973 | -47.35784 | 0.001211227 | 84.4 | 0.705665 | -0.002774440683 | -0.2167532 | -43.35064 | 0.001103952 | 168.195 | 0.707613 | -0.001130930497 | -0.08835395 | -35.34158 | 0.0008959755 | 420.875 | 0.711508 | -0.000144313424 | -0.01127448625 | -11.27448625 | 0.000276729464 | 844 | 0.713456 | 0.000138811869 | 0.01084468 | 21.68935 | 0.000589805074
1.06 | 0.486673 | -0.2129579 | -16.63734 | -33.27467 | 0.001058932 | 2.12 | 0.418076 | -0.1431077 | -11.18029 | -44.72116 | 0.001431076 | 3.18 | 0.710859 | -0.05428558 | -4.241061 | -33.92849 | 0.0008013863 | 8.48 | 0.680564 | -0.03058782 | -2.389674 | -47.79347 | 0.001222837 | 16.96 | 0.693114 | -0.01548366 | -1.209661 | -48.38644 | 0.00123633 | 33.92 | 0.700039 | -0.007606397383 | -0.5942498 | -47.53998 | 0.001214691 | 84.8 | 0.70177 | -0.002788596088 | -0.2178591 | -43.57181 | 0.001112612 | 168.995 | 0.703501 | -0.001144471113 | -0.08941181 | -35.76472 | 0.0009101468 | 422.875 | 0.707829 | -0.000157467934 | -0.01230218 | -12.30218 | 0.000301781358 | 848 | 0.709561 | 0.000127098843 | 0.009929597 | 19.85919 | 0.000531821424
1.065 | 0.48148 | -0.215194 | -16.81203 | -33.62406 | 0.001070404 | 2.13 | 0.413099 | -0.1433207 | -11.19693 | -44.78771 | 0.001432175 | 3.195 | 0.70718 | -0.05595539 | -4.371515 | -34.97212 | 0.0008267999 | 8.52 | 0.676452 | -0.03066372 | -2.395603 | -47.91207 | 0.001225059 | 17.04 | 0.689219 | -0.01550053 | -1.210979 | -48.43915 | 0.001239396 | 34.08 | 0.695928 | -0.007591409609 | -0.5930789 | -47.44631 | 0.001215852 | 85.2 | 0.697659 | -0.002782767406 | -0.2174037 | -43.48074 | 0.001114256 | 169.795 | 0.699606 | -0.001158260857 | -0.09048913 | -36.19565 | 0.0009210963 | 424.875 | 0.703934 | -0.000170055515 | -0.01328559 | -13.28559 | 0.000327523449 | 852 | 0.7054489851 | 0.000108075554 | 0.008443403 | 16.88681 | 0.000470348794
1.07 | 0.476503 | -0.21743 | -16.98672 | -33.97344 | 0.001081559 | 2.14 | 0.407905 | -0.1434272 | -11.20525 | -44.82099 | 0.001433738 | 3.21 | 0.703285 | -0.0574481 | -4.488133 | -35.90506 | 0.0008505321 | 8.56 | 0.672341 | -0.03077336 | -2.404168 | -48.08337 | 0.00122874 | 17.12 | 0.685108 | -0.01555113 | -1.214932 | -48.59728 | 0.001242065 | 34.24 | 0.691816 | -0.007621385623 | -0.5954208 | -47.63366 | 0.001217022 | 85.6 | 0.693547 | -0.002806914737 | -0.2192902 | -43.85804 | 0.001117941 | 170.595 | 0.695711 | -0.00116856175 | -0.09129389 | -36.51755 | 0.0009307326 | 426.875 | 0.700256 | -0.000183119642 | -0.01430622 | -14.30622 | 0.000353175157 | 856 | 0.701554 | 9.5781026e-05 | 0.007482893 | 14.96579 | 0.00040771316
1.075 | 0.471742 | -0.2195596 | -17.15309 | -34.30619 | 0.001092473 | 2.15 | 0.403145 | -0.1436401 | -11.22188 | -44.88754 | 0.001435335 | 3.225 | 0.699606 | -0.05888177 | -4.600138 | -36.8011 | 0.0008724662 | 8.6 | 0.668445 | -0.03075649 | -2.402851 | -48.05702 | 0.001230596 | 17.2 | 0.681213 | -0.01553426 | -1.213614 | -48.54457 | 0.001243414 | 34.4 | 0.687921 | -0.007641369477 | -0.596982 | -47.75856 | 0.001221019 | 86 | 0.6896520257 | -0.002821902744 | -0.2204612 | -44.09223 | 0.001125768 | 171.395 | 0.6916000247 | -0.001184095978 | -0.0925075 | -37.003 | 0.0009410667 | 427.68 | 0.691816 | -0.000705024751 | -0.05508006 | -55.08006 | 0.0003574749 | 860 | 0.697442 | 8.2821927e-05 | 0.006470463 | 12.94093 | 0.000357205906
1.08 | 0.466548 | -0.2215827 | -17.31115 | -34.6223 | 0.001102855 | 2.16 | 0.397951 | -0.1436401 | -11.22188 | -44.88754 | 0.0014364 | 3.24 | 0.695928 | -0.06007931 | -4.693696 | -37.54957 | 0.0008922143 | 8.64 | 0.664334 | -0.03083238937 | -2.40878 | -48.17561 | 0.001231776 | 17.28 | 0.677101 | -0.01557643 | -1.216908 | -48.67634 | 0.001244426 | 34.56 | 0.684026 | -0.007638038602 | -0.5967218 | -47.73774 | 0.001222351 | 86.4 | 0.685541 | -0.002841886599 | -0.2220224 | -44.40448 | 0.001132762 | 172.195 | 0.687705 | -0.001202039421 | -0.09390933 | -37.56373 | 0.0009544578 | 429.68 | 0.687055 | -0.000307446287 | -0.02401924 | -24.01924 | 0.001012471038 | 864 | 0.693547 | 6.5875414e-05 | 0.005146517 | 10.29303 | 0.000297394682
1.085 | 0.461571 | -0.2233929 | -17.45257 | -34.90513 | 0.001112438 | 2.17 | 0.39319 | -0.1436401 | -11.22188 | -44.88754 | 0.0014364 | 3.255 | 0.692032 | -0.06131058 | -4.789889 | -38.31911 | 0.0009104305 | 8.68 | 0.660439 | -0.03087455593 | -2.412075 | -48.24149 | 0.001234138 | 17.36 | 0.67299 | -0.0155933 | -1.218226 | -48.72905 | 0.001246788 | 34.72 | 0.679914 | -0.007675508503 | -0.5996491 | -47.97193 | 0.001225083 | 86.8 | 0.681646 | -0.002831894672 | -0.2212418 | -44.24835425 | 0.001134761 | 172.995 | 0.683593 | -0.001208186615 | -0.09438958 | -37.75583 | 0.0009640757 | 431.68 | 0.682944 | -0.000281694229 | -0.02200736 | -22.00736 | 0.000589140516 | 868 | 0.689436 | 5.3580887e-05 | 0.004186007 | 8.372014 | 0.000238912602
1.09 | 0.456594 | -0.2253095 | -17.6023 | -35.20461 | 0.001121755 | 2.18 | 0.388213 | -0.1437466 | -11.2302 | -44.92081 | 0.001436932 | 3.27 | 0.688354 | -0.06239848 | -4.874881 | -38.99905 | 0.0009278097 | 8.72 | 0.656327 | -0.03091672 | -2.415369 | -48.30738 | 0.001235824 | 17.44 | 0.669095 | -0.01555113 | -1.214932 | -48.59728 | 0.001245776 | 34.88 | 0.675803 | -0.00767967198 | -0.5999744 | -47.99795 | 0.001228413 | 87.2 | 0.677534 | -0.002854376566 | -0.2229982 | -44.59963 | 0.001137237 | 173.795 | 0.679698 | -0.001224551699 | -0.0956681 | -38.26724 | 0.000973099 | 433.68 | 0.678832 | -0.000297311606 | -0.02322747 | -23.22747 | 0.000579005835 | 870.88 | 0.684242 | 1.4592385e-05 | 0.00114003 | 2.28006 | 9.816968e-05
1.095 | 0.451617 | -0.2271196 | -17.74372 | -35.48744 | 0.001131072 | 2.19 | 0.383236 | -0.1437466 | -11.2302 | -44.92081 | 0.001437465 | 3.285 | 0.684675 | -0.06341048 | -4.953944 | -39.63155 | 0.0009435738 | 8.76 | 0.652432 | -0.03095046 | -2.418004 | -48.36009 | 0.001237342 | 17.52 | 0.664983 | -0.01560173 | -1.218885 | -48.7554 | 0.001246113 | 35.04 | 0.671908 | -0.007691329345 | -0.6008851 | -48.07081 | 0.001229679 | 87.6 | 0.673639 | -0.002867699368 | -0.224039 | -44.8078 | 0.00114442 | 174.595 | 0.675586 | -0.001236513956 | -0.09660265 | -38.64106 | 0.00098443 | 435.68 | 0.674937 | -0.000303292734 | -0.02369474 | -23.69474 | 0.00060060434 | 874.88 | 0.680131 | 2.0894389e-05 | 0.001632374 | 3.264748 | 7.0973548e-05
1.1 | 0.44664 | -0.2288233 | -17.87682 | -35.75364 | 0.001139856 | 2.2 | 0.378043 | -0.1436401 | -11.22188 | -44.88754 | 0.001436932 | 3.3 | 0.68078 | -0.06436346 | -5.028395 | -40.22716 | 0.000958296 | 8.8 | 0.648321 | -0.03098419 | -2.42064 | -48.4128 | 0.001238692 | 17.6 | 0.661088 | -0.0155933 | -1.218226 | -48.72905 | 0.0012478 | 35.2 | 0.668013 | -0.007663851604 | -0.5987384 | -47.89907 | 0.001228413 | 88 | 0.669527 | -0.002851045923 | -0.222738 | -44.54759 | 0.001143753 | 175.395 | 0.671691 | -0.001243990264 | -0.09718674 | -38.87469575 | 0.0009922055 | 437.68 | 0.670826 | -0.00031359354 | -0.0244995 | -24.4995 | 0.000616886274 | 878.88 | 0.676236 | 1.6408218e-05 | 0.001281892 | 2.563784 | 7.4605214e-05
1.105 | 0.441447 | -0.230527 | -18.00992 | -36.01984 | 0.001148375 | 2.21 | 0.373066 | -0.1437466 | -11.2302 | -44.92081 | 0.001436932 | 3.315 | 0.677101 | -0.06523209 | -5.096257 | -40.77006 | 0.0009719734 | 8.84 | 0.644426 | -0.03101792 | -2.423275 | -48.46551 | 0.001240041 | 17.68 | 0.657193 | -0.01565232873 | -1.222838 | -48.91353 | 0.001249824 | 35.36 | 0.663901 | -0.007699655835 | -0.6015356 | -48.12285 | 0.001229079 | 88.4 | 0.665632 | -0.00288435258 | -0.22534 | -45.06801 | 0.001147084 | 176.195 | 0.667796 | -0.001250469824 | -0.097692955 | -39.077182 | 0.0009977878 | 439.68 | 0.666931 | -0.000318827049 | -0.02490836 | -24.90836 | 0.000632420589 | 882.88 | 0.672341 | 7.641283e-06 | 0.0005969752 | 1.19395 | 4.8099002e-05
1.11 | 0.436253 | -0.2322306 | -18.14302 | -36.28603 | 0.001156893 | 2.22 | 0.368089 | -0.1439596 | -11.24684 | -44.98736 | 0.001438529 | 3.33 | 0.673422 | -0.06603327 | -5.158849 | -41.27079 | 0.0009844814 | 8.88 | 0.640314 | -0.03099262 | -2.421299 | -48.42597 | 0.00124021 | 17.76 | 0.653081 | -0.01561016 | -1.219544 | -48.78176 | 0.001250498 | 35.52 | 0.660006 | -0.007717974484 | -0.6029668 | -48.23734 | 0.001233409 | 88.8 | 0.661521 | -0.002893511904 | -0.2260556175 | -45.2111235 | 0.001155577 | 176.995 | 0.663685 | -0.001268080901 | -0.09906882 | -39.62753 | 0.001007405 | 441.68 | 0.663036 | -0.000333945994 | -0.02608953 | -26.08953 | 0.000652773043 | 886.88 | 0.668445 | -7.47695e-07 | -5.841367e-05 | -0.1168273 | 1.6777956e-05
1.115 | 0.431492 | -0.2338278 | -18.2678 | -36.53559 | 0.001165145 | 2.23 | 0.363111 | -0.1438531 | -11.23852 | -44.95408386 | 0.001439062 | 3.345 | 0.669744 | -0.06674167 | -5.214193 | -41.71354 | 0.000995819 | 8.92 | 0.636202 | -0.03103479 | -2.424593 | -48.49186 | 0.001240547 | 17.84 | 0.64897 | -0.0156439 | -1.222179 | -48.88718 | 0.001250161 | 35.68 | 0.655894 | -0.007710480597 | -0.6023813 | -48.1905 | 0.001234275 | 89.2 | 0.657626 | -0.002905169269 | -0.2269663 | -45.39327 | 0.001159719 | 177.795 | 0.65979 | -0.001281953882 | -0.1001526 | -40.06106 | 0.001020018 | 443.68 | 0.658924 | -0.000345825159 | -0.02701759 | -27.01759 | 0.000679771153 | 890.88 | 0.66455 | -1.1823447e-05 | -0.0009237068 | -1.847414 | 2.5142284e-05
1.12 | 0.426515 | -0.235425 | -18.39258 | -36.78515 | 0.001173131 | 2.24 | 0.357918 | -0.144066 | -11.25516 | -45.02064 | 0.001439594 | 3.36 | 0.665849 | -0.06739947 | -5.265584 | -42.12467 | 0.00100605 | 8.96 | 0.632307 | -0.03105166 | -2.425911 | -48.51822 | 0.001241728 | 17.92 | 0.645075 | -0.01566919 | -1.224156 | -48.96623 | 0.001252522 | 35.84 | 0.651999 | -0.007734627929 | -0.6042678 | -48.34142 | 0.001235608 | 89.6 | 0.653514 | -0.002898507984 | -0.2264459 | -45.28918725 | 0.00116074 | 178.595 | 0.655678 | -0.00128469523 | -0.1003668 | -40.14673 | 0.001026664 | 445.68 | 0.655029 | -0.000348483445 | -0.02722527 | -27.22527 | 0.000694308604 | 894.88 | 0.660655 | -2.2480161e-05 | -0.001756263 | -3.512525 | 6.8607216e-05
1.125 | 0.421322 | -0.2368092 | -18.50072 | -37.00144 | 0.001180584 | 2.25 | 0.352941 | -0.144066 | -11.25516 | -45.02064 | 0.001440659 | 3.375 | 0.66217 | -0.06809101 | -5.31961 | -42.55688 | 0.001016186 | 9 | 0.628196 | -0.03105166 | -2.425911 | -48.51822 | 0.001242065 | 18 | 0.640963 | -0.01562703 | -1.220862 | -48.83446 | 0.001251848 | 36 | 0.647888 | -0.007727134041 | -0.6036823 | -48.29459 | 0.00123694 | 90 | 0.649403 | -0.002920989878 | -0.2282023 | -45.64047 | 0.001163904 | 179.395 | 0.651783 | -0.001300561824 | -0.1016063925 | -40.642557 | 0.001034107 | 447.68 | 0.650917 | -0.000367091357 | -0.02867901 | -28.67901 | 0.000715574802 | 898.88 | 0.656976 | -3.3342287e-05 | -0.002604866 | -5.209732 | 0.000111644896
1.13 | 0.416345 | -0.2381934 | -18.60886 | -37.21772 | 0.001187505 | 2.26 | 0.347964 | -0.144066 | -11.25516 | -45.02064 | 0.001440659 | 3.39 | 0.658491 | -0.06865604 | -5.363753 | -42.91003 | 0.00102561 | 9.04 | 0.624301 | -0.03106852 | -2.427228 | -48.54457 | 0.001242402 | 18.08 | 0.637068 | -0.01566919 | -1.224156 | -48.96623 | 0.001251848 | 36.16 | 0.643776 | -0.007742121816 | -0.6048533 | -48.38826135 | 0.001237539 | 90.4 | 0.645507 | -0.002931814408 | -0.229048 | -45.8096 | 0.001170565 | 180.195 | 0.647671 | -0.00131119485 | -0.1024371 | -40.97484 | 0.001044707 | 449.68 | 0.647022 | -0.000371577218 | -0.02902947 | -29.02947 | 0.000738668575 | 902.88 | 0.653081 | -4.3621043e-05 | -0.003407894 | -6.815788 | 0.00015392666
1.135 | 0.411368 | -0.2395777 | -18.71701 | -37.43401 | 0.001194427 | 2.27 | 0.342987 | -0.1439596 | -11.24684 | -44.98736 | 0.001440127 | 3.405 | 0.654812 | -0.06917048 | -5.403943 | -43.23155 | 0.00103369 | 9.08 | 0.620406 | -0.03107695654 | -2.427887 | -48.55774 | 0.001242908 | 18.16 | 0.632957 | -0.0156439 | -1.222179 | -48.88718 | 0.001252522 | 36.32 | 0.639881 | -0.007723803166 | -0.6034221 | -48.27377 | 0.001237273 | 90.8 | 0.641612 | -0.002920157276 | -0.2281373 | -45.62746 | 0.001170399 | 180.995 | 0.643776 | -0.001313105458 | -0.1025864 | -41.03455 | 0.001049704 | 451.68 | 0.642911 | -0.000383041013 | -0.02992508 | -29.92508 | 0.000754618231 | 906.88 | 0.649186 | -5.4006614e-05 | -0.004219267 | -8.438533 | 0.000195255314
1.14 | 0.406391 | -0.2408554 | -18.81683 | -37.63366 | 0.001201082 | 2.28 | 0.33801 | -0.1439596 | -11.24684 | -44.98736 | 0.001439594 | 3.42 | 0.650917 | -0.06970178 | -5.445451 | -43.56361 | 0.001041549 | 9.12 | 0.616294 | -0.03109382 | -2.429205 | -48.5841 | 0.001243414 | 18.24 | 0.628845 | -0.01566919 | -1.224156 | -48.96623 | 0.001252522 | 36.48 | 0.63577 | -0.007737958804 | -0.604528 | -48.36224 | 0.00123694 | 91.2 | 0.637501 | -0.002951798495 | -0.2306093 | -46.12185 | 0.001174373 | 181.795 | 0.639665 | -0.001325233839 | -0.1035339 | -41.41356 | 0.00105534 | 453.68 | 0.639016 | -0.000387277658 | -0.03025607 | -30.25607 | 0.000770318671 | 910.88 | 0.645291 | -6.4531865e-05 | -0.005041552 | -10.0831 | 0.000237076958
1.145 | 0.401413 | -0.2422396 | -18.92497 | -37.84994 | 0.001207736 | 2.29 | 0.333033 | -0.1439596 | -11.24684 | -44.98736 | 0.001439594 | 3.435 | 0.647022 | -0.07016561 | -5.481688 | -43.85351 | 0.001048996 | 9.16 | 0.612399 | -0.03101792 | -2.423275 | -48.46551 | 0.001242234 | 18.32 | 0.62495 | -0.01563546 | -1.221521 | -48.86082 | 0.001252185 | 36.64 | 0.631875 | -0.007762938738 | -0.6064796 | -48.51837 | 0.001240071 | 91.6 | 0.633606 | -0.002945969813 | -0.2301539 | -46.03078 | 0.001179558 | 182.595 | 0.63577 | -0.001333873253 | -0.1042088 | -41.68354 | 0.001063647 | 455.68 | 0.634904 | -0.000397744618 | -0.0310738 | -31.0738 | 0.000785022276 | 914.88 | 0.641396 | -7.2937277e-05 | -0.005698225 | -11.39645 | 0.000274938284
1.15 | 0.396436 | -0.2435174 | -19.0248 | -38.04959 | 0.001214391 | 2.3 | 0.327839 | -0.144066 | -11.25516 | -45.02064 | 0.001440127 | 3.45 | 0.643344 | -0.07062101 | -5.517267 | -44.13813 | 0.001055907 | 9.2 | 0.608287 | -0.03106009 | -2.42657 | -48.53139 | 0.001241559 | 18.4 | 0.620838 | -0.01565232873 | -1.222838 | -48.91353 | 0.00125151 | 36.8 | 0.627763 | -0.007746285293 | -0.6051785 | -48.41428 | 0.001240737 | 92 | 0.629494 | -0.00295596174 | -0.2309345 | -46.1869 | 0.001180391 | 183.395 | 0.631658 | -0.001343924901 | -0.1049941 | -41.99765 | 0.001071123 | 457.68 | 0.631009 | -0.000410371431 | -0.03206027 | -32.06027 | 0.000808116049 | 918.88 | 0.637717 | -8.3043487e-05 | -0.006487772 | -12.97554 | 0.000311961528
1.155 | 0.391459 | -0.2445822 | -19.10798 | -38.21597 | 0.001220248 | 2.31 | 0.322862 | -0.144066 | -11.25516 | -45.02064 | 0.001440659 | 3.465 | 0.639665 | -0.07095835 | -5.543621 | -44.34897 | 0.001061836 | 9.24 | 0.604176 | -0.03105166 | -2.425911 | -48.51822 | 0.001242234 | 18.48 | 0.616943 | -0.01566919 | -1.224156 | -48.96623 | 0.00125286 | 36.96 | 0.623868 | -0.007760440465 | -0.6062844 | -48.50275 | 0.001240537 | 92.4 | 0.625383 | -0.002957627177 | -0.2310646 | -46.21292 | 0.001182722 | 184.195 | 0.627763 | -0.001349241473 | -0.1054095 | -42.1638 | 0.001077271 | 459.68 | 0.626897 | -0.000411866698 | -0.03217709 | -32.17709 | 0.000822238129 | 922.88 | 0.633822 | -9.1654307e-05 | -0.007160493 | -14.32099 | 0.000349395588
1.16 | 0.386482 | -0.2457534 | -19.19949 | -38.39897 | 0.001225838 | 2.32 | 0.317885 | -0.1439596 | -11.24684 | -44.98736 | 0.001440127 | 3.48 | 0.635986 | -0.07136315 | -5.575246 | -44.60197 | 0.001067419 | 9.28 | 0.600281 | -0.03103479 | -2.424593 | -48.49186 | 0.001241728 | 18.56 | 0.612832 | -0.01561016 | -1.219544 | -48.78176 | 0.001251173 | 37.12 | 0.619756 | -0.007762106135 | -0.6064145 | -48.51316 | 0.001241803 | 92.8 | 0.621488 | -0.002957627177 | -0.2310646 | -46.21292 | 0.001183055 | 184.995 | 0.623652 | -0.001361619099 | -0.1063765 | -42.5506 | 0.001084328 | 461.68 | 0.623002 | -0.000425490376 | -0.03324144 | -33.24144 | 0.000837357074 | 926.88 | 0.629927 | -0.000100602003 | -0.007859531 | -15.71906 | 0.00038451262
1.165 | 0.381289 | -0.2469247 | -19.29099 | -38.58199 | 0.001231694 | 2.33 | 0.312691 | -0.144066 | -11.25516 | -45.02064 | 0.001440127 | 3.495 | 0.632091 | -0.07174265 | -5.604895 | -44.83916 | 0.001073284 | 9.32 | 0.596169 | -0.03105166 | -2.425911 | -48.51822 | 0.001241728 | 18.64 | 0.608937 | -0.01566076 | -1.223497 | -48.93988 | 0.001250836 | 37.28 | 0.615645 | -0.007752946578 | -0.605699 | -48.45592 | 0.001241203 | 93.2 | 0.617376 | -0.002982607111 | -0.2330162 | -46.60324 | 0.001188029 | 185.795 | 0.619756 | -0.001370590762 | -0.1070774 | -42.83096 | 0.001092888 | 463.68 | 0.618891 | -0.000433215988 | -0.033845 | -33.845 | 0.000858706364 | 930.88 | 0.626032 | -0.000108309017 | -0.008461642 | -16.92328 | 0.00041782204
1.17 | 0.376528 | -0.2479895 | -19.37418 | -38.74836 | 0.001237284 | 2.34 | 0.307931 | -0.1439596 | -11.24684 | -44.98736 | 0.001440127 | 3.51 | 0.628412 | -0.07203782 | -5.627955 | -45.02364 | 0.001078361 | 9.36 | 0.592274 | -0.03103479 | -2.424593 | -48.49186 | 0.001241728 | 18.72 | 0.604825 | -0.0156439 | -1.222179 | -48.88718 | 0.001252185 | 37.44 | 0.61175 | -0.007742121816 | -0.6048533 | -48.38826135 | 0.001239604 | 93.6 | 0.613481 | -0.002956794575 | -0.2309996 | -46.19992 | 0.001187885 | 186.595 | 0.615861 | -0.001370258396 | -0.1070514 | -42.82057 | 0.001096344 | 465.68 | 0.614996 | -0.000438117189 | -0.03422791 | -34.22791 | 0.000871333177 | 934.88 | 0.622137 | -0.000116615833 | -0.009110612 | -18.22122 | 0.0004498497
1.175 | 0.3713349998 | -0.2489478 | -19.44905 | -38.8981 | 0.001242342 | 2.35 | 0.302954 | -0.1439596 | -11.24684 | -44.98736 | 0.001439594 | 3.525 | 0.624734 | -0.07232456 | -5.650356 | -45.20285 | 0.001082725 | 9.4 | 0.588163 | -0.03106009 | -2.42657 | -48.53139 | 0.001241896 | 18.8 | 0.60093 | -0.01565232873 | -1.222838 | -48.91353 | 0.001251848 | 37.6 | 0.607638 | -0.007762938738 | -0.6064796 | -48.51837 | 0.001240404 | 94 | 0.609369 | -0.002994264476 | -0.2339269 | -46.78538 | 0.001190216 | 187.395 | 0.61175 | -0.001384878997 | -0.1081937 | -43.27747 | 0.001102059 | 467.68 | 0.610884 | -0.000443932164 | -0.0346822 | -34.6822 | 0.000882049353 | 938.88 | 0.618458 | -0.000125251303 | -0.009785258 | -19.57052 | 0.000483734272
1.18 | 0.366357 | -0.2499061 | -19.52392 | -39.04783 | 0.001247134 | 2.36 | 0.297976 | -0.144066 | -11.25516 | -45.02064 | 0.001440127 | 3.54 | 0.620838 | -0.07257756 | -5.670122 | -45.36097 | 0.001086756 | 9.44 | 0.5842679739 | -0.03100106 | -2.421958 | -48.43915 | 0.001241222 | 18.88 | 0.596819 | -0.01562703 | -1.220862 | -48.83446 | 0.001251173 | 37.76 | 0.603743 | -0.007782922592 | -0.6080408275 | -48.6432662 | 0.001243668 | 94.4 | 0.605474 | -0.002995097078 | -0.233992 | -46.79839 | 0.001197877 | 188.195 | 0.607855 | -0.001390195568 | -0.108609 | -43.4436115 | 0.001110034 | 469.68 | 0.606989 | -0.000453153072 | -0.03540258375 | -35.40258375 | 0.000897085236 | 942.88 | 0.614563 | -0.000131298599 | -0.0102577 | -20.51541 | 0.000513099804
1.185 | 0.361597 | -0.250758 | -19.59047 | -39.18093 | 0.001251659 | 2.37 | 0.292783 | -0.1439596 | -11.24684 | -44.98736 | 0.001440127 | 3.555 | 0.617376 | -0.07287272 | -5.693181 | -45.54545 | 0.001090885 | 9.48 | 0.580156 | -0.03100948967 | -2.422616 | -48.45233 | 0.00124021 | 18.96 | 0.592923 | -0.0156439 | -1.222179 | -48.88718 | 0.001250836 | 37.92 | 0.599632 | -0.007747950498 | -0.6053086 | -48.42469 | 0.001242469 | 94.8 | 0.601363 | -0.002996762516 | -0.2341221 | -46.82441 | 0.001198376 | 188.995 | 0.603743 | -0.001398917986 | -0.1092905 | -43.71619 | 0.001115628 | 471.68 | 0.602878 | -0.000463287754 | -0.03619436 | -36.19436 | 0.000916440826 | 946.88 | 0.610668 | -0.000139646494 | -0.01090988 | -21.81976 | 0.000541890186
1.19 | 0.35662 | -0.2518227 | -19.67365155 | -39.3473031 | 0.001256481 | 2.38 | 0.288022 | -0.1438531 | -11.23852 | -44.95408386 | 0.001439096 | 3.57 | 0.613265 | -0.07303296 | -5.7057 | -45.6456 | 0.001094283 | 9.52 | 0.576045 | -0.03101792 | -2.423275 | -48.46551 | 0.001240577 | 19.04 | 0.588812 | -0.01565232873 | -1.222838 | -48.91353 | 0.001251878 | 38.08 | 0.595737 | -0.007778759114 | -0.6077156 | -48.61724 | 0.001242165 | 95.2 | 0.597468 | -0.002997595118 | -0.2341871 | -46.83742 | 0.001198853 | 189.795 | 0.599848 | -0.001402157824 | -0.10954358 | -43.817432 | 0.001120435 | 473.68 | 0.598982 | -0.000464118464 | -0.036259255 | -36.259255 | 0.000927406218 | 950.88 | 0.606773 | -0.000146991981 | -0.01148375 | -22.9675 | 0.00057327695
1.195 | 0.351426 | -0.2526746 | -19.7402 | -39.4804 | 0.001261242 | 2.39 | 0.282829 | -0.1439596 | -11.24684 | -44.98736 | 0.001439062 | 3.585 | 0.609586 | -0.07328596 | -5.725466 | -45.80372 | 0.0010974 | 9.56 | 0.572149 | -0.03098419 | -2.42064 | -48.4128 | 0.001240041 | 19.12 | 0.584917 | -0.0155933 | -1.218226 | -48.72905 | 0.001249824 | 38.24 | 0.591625 | -0.007770432625 | -0.607065 | -48.5652 | 0.001243934 | 95.6 | 0.593356 | -0.003001758363 | -0.2345124 | -46.90247 | 0.001199875 | 190.595 | 0.595737 | -0.001410132623 | -0.1101666 | -44.06664 | 0.00112492 | 475.68 | 0.594871 | -0.000475914567 | -0.03718083 | -37.18083 | 0.000940033031 | 954.88 | 0.603094 | -0.000154353911 | -0.0120589 | -24.1178 | 0.000602691784
1.2 | 0.346449 | -0.2535264 | -19.80675 | -39.6135 | 0.001265501 | 2.4 | 0.277852 | -0.1438531 | -11.23852 | -44.95408386 | 0.001439062 | 3.6 | 0.605907 | -0.07344619 | -5.737984 | -45.90387 | 0.001100481 | 9.6 | 0.568038 | -0.03100106 | -2.421958 | -48.43915 | 0.001239704 | 19.2 | 0.580805 | -0.01563546 | -1.221521 | -48.86082 | 0.001249149 | 38.4 | 0.58773 | -0.007757110056 | -0.6060242 | -48.48193785 | 0.001242202 | 96 | 0.589245 | -0.003024240257 | -0.2362688 | -47.25375 | 0.001205204 | 191.395 | 0.591841 | -0.00142001803 | -0.1109389 | -44.37556 | 0.001132065 | 477.68 | 0.590976 | -0.000481895695 | -0.0376481 | -37.6481 | 0.000957810262 | 958.88 | 0.599199 | -0.000161354314 | -0.01260581 | -25.21161 | 0.00063141645
1.205 | 0.341472 | -0.2543782 | -19.8733 | -39.7466 | 0.00126976 | 2.41 | 0.272875 | -0.1439596 | -11.24684 | -44.98736 | 0.001439062 | 3.615 | 0.602012 | -0.07364859432 | -5.753796 | -46.03037145 | 0.001103219 | 9.64 | 0.564143 | -0.03098419 | -2.42064 | -48.4128 | 0.001239704 | 19.28 | 0.576694 | -0.0156186 | -1.220203 | -48.80811 | 0.001250161 | 38.56 | 0.583618 | -0.007767934352 | -0.6068699 | -48.5495897 | 0.001242002 | 96.4 | 0.58535 | -0.002998427721 | -0.2342522 | -46.85043 | 0.001204538 | 192.195 | 0.58773 | -0.001418024418 | -0.1107832 | -44.31326 | 0.001135221 | 479.68 | 0.586864 | -0.000483889395 | -0.03780386 | -37.80386 | 0.00096578509 | 962.88 | 0.595304 | -0.00016935711 | -0.01323102 | -26.46205 | 0.000661422848
1.21 | 0.336495 | -0.2551236 | -19.93153 | -39.86306 | 0.001273753 | 2.42 | 0.267898 | -0.1439596 | -11.24684 | -44.98736 | 0.001439594 | 3.63 | 0.598117 | -0.07378352 | -5.764338 | -46.1147 | 0.001105749 | 9.68 | 0.560031 | -0.03098419 | -2.42064 | -48.4128 | 0.001239366 | 19.36 | 0.572799 | -0.0155933 | -1.218226 | -48.72905 | 0.001248474 | 38.72 | 0.579723 | -0.007772930432 | -0.60726019 | -48.5808152 | 0.001243268 | 96.8 | 0.581454 | -0.00303506502 | -0.2371145 | -47.42289 | 0.001206703 | 192.995 | 0.583835 | -0.001431149547 | -0.1118086 | -44.72342 | 0.001139652 | 481.68 | 0.582969 | -0.000493276457 | -0.03853722 | -38.53722 | 0.000977165852 | 966.88 | 0.591409 | -0.0001773517 | -0.0138556 | -27.7112 | 0.00069341762
1.215 | 0.331518 | -0.2558689 | -19.98976 | -39.97952 | 0.00127748 | 2.43 | 0.26292 | -0.1439596 | -11.24684 | -44.98736 | 0.001439594 | 3.645 | 0.594655 | -0.07394376 | -5.776857 | -46.21485 | 0.001107945 | 9.72 | 0.556136 | -0.03089985624 | -2.414051 | -48.28103 | 0.00123768 | 19.44 | 0.568687 | -0.0155933 | -1.218226 | -48.72905 | 0.001247462 | 38.88 | 0.575612 | -0.007781257387 | -0.6079107 | -48.63286 | 0.001244334 | 97.2 | 0.577343 | -0.00303506502 | -0.2371145 | -47.42289 | 0.001214007 | 193.795 | 0.579723 | -0.00143455551 | -0.1120746 | -44.82986 | 0.001146286 | 483.68 | 0.578858 | -0.000499257527 | -0.03900449 | -39.00449 | 0.000992533984 | 970.88 | 0.587514 | -0.00018247054 | -0.01425551 | -28.51102 | 0.00071964448
1.22 | 0.326324 | -0.2566143 | -20.04799 | -40.09598 | 0.001281207 | 2.44 | 0.257943 | -0.1439596 | -11.24684 | -44.98736 | 0.001439594 | 3.66 | 0.590759 | -0.074104 | -5.789375 | -46.315 | 0.001110366 | 9.76 | 0.552025 | -0.03092516 | -2.416028 | -48.32056 | 0.001236499 | 19.52 | 0.564792 | -0.0155933 | -1.218226 | -48.72905 | 0.001247462 | 39.04 | 0.571717 | -0.007759607863 | -0.6062194 | -48.49755 | 0.001243268 | 97.6 | 0.573231 | -0.003025073092 | -0.2363338 | -47.26677 | 0.001212032 | 194.595 | 0.575828 | -0.001441201195 | -0.1125938 | -45.03754 | 0.001150307 | 485.68 | 0.574963 | -0.00050507253 | -0.03945879 | -39.45879 | 0.001004330057 | 974.88 | 0.583618 | -0.00018925732 | -0.01478573 | -29.57145625 | 0.00074345572
1.225 | 0.321347 | -0.2573597 | -20.10622 | -40.21245 | 0.001284934 | 2.45 | 0.25275 | -0.1438531 | -11.23852 | -44.95408386 | 0.001439062 | 3.675 | 0.587081 | -0.07417146 | -5.794645 | -46.35716 | 0.001112056 | 9.8 | 0.547913 | -0.03093359 | -2.416687 | -48.33374 | 0.001237174 | 19.6 | 0.56068 | -0.01561016 | -1.219544 | -48.78176 | 0.001248137 | 39.2 | 0.567605 | -0.00777209783 | -0.6071951 | -48.57561 | 0.001242535 | 98 | 0.569336 | -0.003037563059 | -0.2373096 | -47.46192 | 0.001212532 | 195.395 | 0.571717 | -0.001443277928 | -0.1127561 | -45.10243525 | 0.001153796 | 487.68 | 0.571067 | -0.000507232384 | -0.03962753 | -39.62753 | 0.001012304914 | 978.88 | 0.579507 | -0.000195353918 | -0.01526202 | -30.52405 | 0.000769222476
1.23 | 0.31637 | -0.2579985 | -20.15613 | -40.31227 | 0.001288394 | 2.46 | 0.247773 | -0.1438531 | -11.23852 | -44.95408386 | 0.001438529 | 3.69 | 0.583186 | -0.07428953 | -5.80387 | -46.43096 | 0.001113465 | 9.84 | 0.544018 | -0.03087455593 | -2.412075 | -48.24149 | 0.001236162 | 19.68 | 0.556785 | -0.0155427 | -1.214273 | -48.57092 | 0.001246113 | 39.36 | 0.563494 | -0.007780424785 | -0.6078457 | -48.62765 | 0.001244201 | 98.4 | 0.565225 | -0.003031734377 | -0.2368542 | -47.37085 | 0.001213864 | 196.195 | 0.567822 | -0.001447597635 | -0.1130936 | -45.23743 | 0.001156355 | 489.68 | 0.566956 | -0.000515622552 | -0.04028301 | -40.28301 | 0.001022854936 | 982.105 | 0.572149 | -0.000452986918 | -0.0353896 | -70.77921 | 0.001045442
1.235 | 0.311393 | -0.2586374 | -20.20605 | -40.41209 | 0.001291589 | 2.47 | 0.242796 | -0.1438531 | -11.23852 | -44.95408386 | 0.001438529 | 3.705 | 0.57929 | -0.07439073 | -5.811776 | -46.49421 | 0.001115092 | 9.88 | 0.540123 | -0.03089142 | -2.413393 | -48.26785 | 0.001235318 | 19.76 | 0.552674 | -0.01558486186 | -1.217567 | -48.70269 | 0.001245101 | 39.52 | 0.559599 | -0.00775377918 | -0.605764 | -48.46112 | 0.001242735 | 98.8 | 0.561113 | -0.003054216271 | -0.2386106 | -47.72213 | 0.001217195 | 196.995 | 0.56371 | -0.001459144522 | -0.1139957 | -45.59827 | 0.001162679 | 491.68 | 0.563061 | -0.00051961001 | -0.04059453 | -40.59453 | 0.001035232562 | 986.105 | 0.567605 | -0.000224790507 | -0.01756176 | -35.12352 | 0.00135555485
1.24 | 0.306416 | -0.2592763 | -20.25596 | -40.51192 | 0.001294783 | 2.48 | 0.237602 | -0.1439596 | -11.24684 | -44.98736 | 0.001439062 | 3.72 | 0.575612 | -0.07451723 | -5.821658 | -46.57327 | 0.001116818 | 9.92 | 0.536011 | -0.03086612 | -2.411416 | -48.22832 | 0.00123515 | 19.84 | 0.548779 | -0.01555956 | -1.215591 | -48.62363 | 0.001245776 | 39.68 | 0.555703 | -0.007776261307 | -0.6075204 | -48.60163 | 0.001242402 | 99.2 | 0.557218 | -0.003025905695 | -0.2363989 | -47.27978 | 0.001216006 | 197.795 | 0.559815 | -0.001451418968 | -0.1133921 | -45.35684275 | 0.00116423 | 493.68 | 0.558949 | -0.000519776135 | -0.04060751 | -40.60751 | 0.001039386145 | 990.105 | 0.563494 | -0.00022611965 | -0.0176656 | -35.3312 | 0.000901820314
1.245 | 0.301439 | -0.2600216 | -20.31419 | -40.62838 | 0.001298244 | 2.49 | 0.232841 | -0.1439596 | -11.24684 | -44.98736 | 0.001439594 | 3.735 | 0.572149 | -0.0745594 | -5.824953 | -46.59962 | 0.001118065 | 9.96 | 0.532116 | -0.03084082 | -2.409439 | -48.18879 | 0.001234138 | 19.92 | 0.544667 | -0.015568 | -1.21625 | -48.64999 | 0.001245101 | 39.84 | 0.551592 | -0.007765436545 | -0.6066747 | -48.53398 | 0.001243335 | 99.6 | 0.553107 | -0.003058379749 | -0.2389359 | -47.78718 | 0.001216862 | 198.595 | 0.555703 | -0.001464876463 | -0.1144435 | -45.77739 | 0.001166523 | 495.68 | 0.555054 | -0.000530243095 | -0.04142524 | -41.42524 | 0.00105001923 | 994.105 | 0.559599 | -0.000226451928 | -0.01769156 | -35.38311375 | 0.000905143156
1.25 | 0.296678 | -0.260554 | -20.35578 | -40.71156 | 0.001301438 | 2.5 | 0.227864 | -0.1439596 | -11.24684 | -44.98736 | 0.001439594 | 3.75 | 0.568254 | -0.07464373 | -5.831541 | -46.65233 | 0.001119031 | 10 | 0.528005 | -0.03079022 | -2.405486 | -48.10972 | 0.00123262 | 20 | 0.540556 | -0.01555113 | -1.214932 | -48.59728 | 0.001244764 | 40 | 0.54748 | -0.007783755194 | -0.6081059 | -48.64847 | 0.001243934 | 100 | 0.549212 | -0.003051718231 | -0.2384155 | -47.6831 | 0.001222024 | 199.395 | 0.551808 | -0.001470608404 | -0.1148913 | -45.95651 | 0.001174198 | 497.68 | 0.550943 | -0.000533399812 | -0.04167186 | -41.67186 | 0.001063642907 | 998.105 | 0.555703 | -0.000230605481 | -0.01801605 | -36.03211 | 0.000914114818
1.255 | 0.291485 | -0.2610864 | -20.39738 | -40.79475 | 0.0013041 | 2.51 | 0.222887 | -0.1439596 | -11.24684 | -44.98736 | 0.001439594 | 3.765 | 0.564359 | -0.07471963 | -5.837471 | -46.69977 | 0.001120233 | 10.04 | 0.523893 | -0.03079022 | -2.405486 | -48.10972 | 0.001231608 | 20.08 | 0.536661 | -0.01555113 | -1.214932 | -48.59728 | 0.001244089 | 40.16 | 0.543585 | -0.007756277453 | -0.6059592 | -48.47673 | 0.001243201 | 100.4 | 0.5451 | -0.003035897622 | -0.2371795 | -47.4359 | 0.001217528 | 200.195 | 0.547697 | -0.001473100507 | -0.115086 | -46.03439 | 0.001177488 | 499.68 | 0.547048 | -0.000539048633 | -0.04211317 | -42.11317 | 0.001072448445 | 1002.105 | 0.551592 | -0.000235257467 | -0.01837949 | -36.75898 | 0.000931725896
1.26 | 0.286508 | -0.2617253 | -20.44729 | -40.89457 | 0.001307028 | 2.52 | 0.217694 | -0.1439596 | -11.24684 | -44.98736 | 0.001439594 | 3.78 | 0.56068 | -0.0747871 | -5.842742 | -46.74193 | 0.00112129 | 10.08 | 0.519998 | -0.03079022 | -2.405486 | -48.10972 | 0.001231608 | 20.16 | 0.532765 | -0.01555113 | -1.214932 | -48.59728 | 0.001244089 | 40.32 | 0.539474 | -0.00776710175 | -0.6068048 | -48.54439 | 0.001241869 | 100.8 | 0.541205 | -0.003062542994 | -0.2392612 | -47.85223 | 0.001219693 | 200.995 | 0.543802 | -0.001475094236 | -0.1152417 | -46.09669 | 0.00117926 | 501.68 | 0.542936 | -0.00053971319 | -0.04216509 | -42.16509 | 0.001078761823 | 1006.105 | 0.54748 | -0.000242152368 | -0.01891815375 | -37.8363075 | 0.00095481967
1.265 | 0.28153 | -0.2622577 | -20.48888 | -40.97776 | 0.001309956 | 2.53 | 0.212717 | -0.144066 | -11.25516 | -45.02064 | 0.001440127 | 3.795 | 0.557002 | -0.07477023 | -5.841425 | -46.7314 | 0.001121688 | 10.12 | 0.515887 | -0.03074806 | -2.402192 | -48.04384 | 0.001230764 | 20.24 | 0.528654 | -0.01550053 | -1.210979 | -48.43915 | 0.001242065 | 40.48 | 0.535579 | -0.007781257387 | -0.6079107 | -48.63286 | 0.001243868 | 101.2 | 0.537093 | -0.003059212351 | -0.239001 | -47.80019 | 0.001224332 | 201.795 | 0.5396900177 | -0.001480493811 | -0.1156636 | -46.26543 | 0.00118224 | 503.68 | 0.539041 | -0.000546525058 | -0.04269727 | -42.69727 | 0.001086238248 | 1010.105 | 0.543585 | -0.0002426508 | -0.01895709375 | -37.9141875 | 0.000969606336
1.27 | 0.276337 | -0.2627901 | -20.53048 | -41.06095 | 0.001312618 | 2.54 | 0.20774 | -0.144066 | -11.25516 | -45.02064 | 0.001440659 | 3.81 | 0.553323 | -0.074863 | -5.848672 | -46.78938 | 0.001122239 | 10.16 | 0.511992 | -0.03074806 | -2.402192 | -48.04384 | 0.001229921 | 20.32 | 0.524542 | -0.01553426 | -1.213614 | -48.54457 | 0.00124139 | 40.64 | 0.531467 | -0.007746285293 | -0.6051785 | -48.41428 | 0.001242202 | 101.6 | 0.533198 | -0.003073367523 | -0.2401068 | -48.02137 | 0.001226521 | 202.595 | 0.535795 | -0.001489050221 | -0.116332 | -46.53282 | 0.001187822 | 505.68 | 0.534929 | -0.000550263212 | -0.04298931 | -42.98931 | 0.00109678827 | 1014.105 | 0.539474 | -0.000248050434 | -0.01937894 | -38.75788 | 0.000981402468
1.275 | 0.27136 | -0.263216 | -20.56375 | -41.1275 | 0.001315014 | 2.55 | 0.202546 | -0.1441725 | -11.26348 | -45.05390767 | 0.001441191 | 3.825 | 0.549644 | -0.07492203 | -5.853284 | -46.82627 | 0.001123396 | 10.2 | 0.50788 | -0.03073119 | -2.400874 | -48.01748 | 0.001229584 | 20.4 | 0.520647 | -0.01552583 | -1.212955 | -48.51822 | 0.001242402 | 40.8 | 0.527356 | -0.007766269147 | -0.6067398 | -48.53918 | 0.001241003 | 102 | 0.529087 | -0.003050885629 | -0.2383504 | -47.67009 | 0.001224855 | 203.395 | 0.531683 | -0.001481906045 | -0.1157739 | -46.30956 | 0.001188387 | 507.68 | 0.531034 | -0.000549515593 | -0.04293091 | -42.93091 | 0.001099778805 | 1018.105 | 0.535579 | -0.00025112406 | -0.01961907 | -39.23813 | 0.000998348988
1.28 | 0.266383 | -0.2637484 | -20.60534 | -41.21068 | 0.00131741 | 2.56 | 0.197785 | -0.144066 | -11.25516 | -45.02064 | 0.001441191 | 3.84 | 0.545533 | -0.07493047 | -5.853943 | -46.83154 | 0.001123884 | 10.24 | 0.503985 | -0.03068902 | -2.39758 | -47.9516 | 0.001228403 | 20.48 | 0.516536 | -0.01550053 | -1.210979 | -48.43915 | 0.001241053 | 40.96 | 0.52346 | -0.007764603943 | -0.6066097 | -48.52877 | 0.001242469 | 102.4 | 0.525192 | -0.003070869716 | -0.2399117 | -47.98234 | 0.001224356 | 204.195 | 0.527788 | -0.001494449796 | -0.1167539 | -46.70156 | 0.001190547 | 509.68 | 0.526923 | -0.000560480985 | -0.04378758 | -43.78758 | 0.001109996578 | 1022.105 | 0.531467 | -0.000252453203 | -0.01972291 | -39.44581 | 0.001007154526
1.285 | 0.261406 | -0.2641743 | -20.63862 | -41.27724 | 0.001319805 | 2.57 | 0.192808 | -0.144066 | -11.25516 | -45.02064 | 0.001440659 | 3.855 | 0.54207 | -0.07496420294 | -5.856578 | -46.85263 | 0.001124218 | 10.28 | 0.499873 | -0.03066372 | -2.395603 | -47.91207 | 0.001227054 | 20.56 | 0.512641 | -0.01550896 | -1.211638 | -48.46551 | 0.001240378 | 41.12 | 0.519565 | -0.007771265227 | -0.6071301 | -48.57041 | 0.001242868 | 102.8 | 0.52108 | -0.003072534921 | -0.2400418 | -48.00836 | 0.001228686 | 204.995 | 0.523677 | -0.001497357269 | -0.116981 | -46.79241 | 0.001196705 | 511.68 | 0.523028 | -0.000560480985 | -0.04378758 | -43.78758 | 0.00112096197 | 1026.105 | 0.527572 | -0.000256191386 | -0.02001495 | -40.0299 | 0.001017289178
1.29 | 0.256429 | -0.2646002 | -20.67189 | -41.34378 | 0.001321935 | 2.58 | 0.187831 | -0.1441725 | -11.26348 | -45.05390767 | 0.001441191 | 3.87 | 0.538175 | -0.07497263 | -5.857237 | -46.85789 | 0.001124516 | 10.32 | 0.495978 | -0.03067216 | -2.396262 | -47.92524 | 0.001226716 | 20.64 | 0.508529 | -0.01550053 | -1.210979 | -48.43915 | 0.001240378 | 41.28 | 0.515454 | -0.00775377918 | -0.605764 | -48.46112 | 0.001242002 | 103.2 | 0.517185 | -0.003060044954 | -0.239066 | -47.8132 | 0.001226497 | 205.795 | 0.519565 | -0.001493951422 | -0.116715 | -46.68598 | 0.001196528 | 513.68 | 0.518916 | -0.00056388689 | -0.04405366 | -44.05366 | 0.001124367875 | 1030.105 | 0.52346 | -0.000260261877 | -0.02033296 | -40.66592 | 0.001032906526
1.295 | 0.251451 | -0.2650261 | -20.70517 | -41.41033 | 0.001324065 | 2.59 | 0.182854 | -0.1441725 | -11.26348 | -45.05390767 | 0.001441724 | 3.885 | 0.53428 | -0.0750148 | -5.860531 | -46.88425 | 0.001124914 | 10.36 | 0.491867 | -0.03067216 | -2.396262 | -47.92524 | 0.001226885 | 20.72 | 0.504634 | -0.0154921 | -1.21032 | -48.4128 | 0.001239704 | 41.44 | 0.511342 | -0.007754611783 | -0.605829 | -48.46632 | 0.00124067 | 103.6 | 0.513073 | -0.003083359683 | -0.2408875 | -48.1775 | 0.001228686 | 206.595 | 0.51567 | -0.001502341591 | -0.1173704 | -46.94817 | 0.001198522 | 515.68 | 0.515021 | -0.000565880619 | -0.04420942 | -44.20942 | 0.001129767509 | 1034.105 | 0.519565 | -0.000263003225 | -0.02054713 | -41.09425 | 0.001046530204
1.3 | 0.246474 | -0.2654521 | -20.73844 | -41.47688 | 0.001326194 | 2.6 | 0.177444 | -0.1441725 | -11.26348 | -45.05390767 | 0.001441724 | 3.9 | 0.530602 | -0.07496420294 | -5.856578 | -46.85263 | 0.00112485 | 10.4 | 0.487972 | -0.03060469 | -2.390991 | -47.81983 | 0.001225536 | 20.8 | 0.500739 | -0.01544149 | -1.206367 | -48.25467 | 0.001237342 | 41.6 | 0.507447 | -0.007777926512 | -0.6076505 | -48.6120407 | 0.001242602 | 104 | 0.509178 | -0.003075865563 | -0.240302 | -48.0604 | 0.00123185 | 207.395 | 0.511559 | -0.001504418324 | -0.1175327 | -47.01307 | 0.001202709 | 517.68 | 0.51091 | -0.000568372721 | -0.04440412 | -44.40412 | 0.00113425334 | 1038.105 | 0.515454 | -0.000264000089 | -0.02062501 | -41.25001 | 0.001054006628
1.305 | 0.241497 | -0.265878 | -20.77171579 | -41.54343158 | 0.001328324 | 2.61 | 0.172467 | -0.144279 | -11.2718 | -45.08718 | 0.001442256 | 3.915 | 0.526923 | -0.07504854 | -5.863167 | -46.90534 | 0.001125086 | 10.44 | 0.48386 | -0.03060469 | -2.390991 | -47.81983 | 0.001224186 | 20.88 | 0.496627 | -0.0154668 | -1.208343 | -48.33374 | 0.00123633 | 41.76 | 0.503336 | -0.007737125736 | -0.6044629 | -48.35703585 | 0.001241203 | 104.4 | 0.505067 | -0.003080861643 | -0.2406923 | -48.13846 | 0.00123135 | 208.195 | 0.507664 | -0.001512310118 | -0.1181492 | -47.25969 | 0.001206696 | 519.68 | 0.507014 | -0.000574935344 | -0.04491682375 | -44.91682375 | 0.001143308065 | 1042.105 | 0.511559 | -0.000269316632 | -0.02104036 | -42.08072375 | 0.001066633442
1.31 | 0.23652 | -0.2663039 | -20.80499 | -41.60998 | 0.001330453 | 2.62 | 0.167923 | -0.144279 | -11.2718 | -45.08718 | 0.001442789 | 3.93 | 0.523244 | -0.07502323 | -5.86119 | -46.88952 | 0.001125546 | 10.48 | 0.479749 | -0.03061312 | -2.39165 | -47.833 | 0.001224355 | 20.96 | 0.492516011 | -0.01547523 | -1.209002 | -48.36009 | 0.00123768 | 41.92 | 0.499441 | -0.007759607863 | -0.6062194 | -48.49755 | 0.001239738 | 104.8 | 0.500955 | -0.003064208198 | -0.2393913 | -47.87825 | 0.001229019 | 208.995 | 0.503552 | -0.001507575042 | -0.1177793 | -47.11172 | 0.001207936 | 521.68 | 0.502903 | -0.000572360179 | -0.04471564 | -44.71564 | 0.001147295523 | 1046.105 | 0.507447 | -0.000271144207 | -0.02118314 | -42.36628 | 0.001080921678
1.315 | 0.231327 | -0.2668363 | -20.84658 | -41.69317 | 0.001332881 | 2.63 | 0.162729 | -0.1441725 | -11.26348 | -45.05390767 | 0.00144229 | 3.945 | 0.519349 | -0.0750148 | -5.860531 | -46.88425 | 0.001125275 | 10.52 | 0.475853 | -0.03056252189 | -2.387697 | -47.75394 | 0.001223541 | 21.04 | 0.488404 | -0.01544149 | -1.206367 | -48.25467 | 0.001236697 | 42.08 | 0.495329 | -0.007756277453 | -0.6059592 | -48.47673 | 0.001241299 | 105.2 | 0.49706 | -0.003079196205 | -0.2405622 | -48.11244 | 0.001228662 | 209.795 | 0.499657 | -0.001515466836 | -0.1183958 | -47.35834 | 0.001209221 | 523.68 | 0.499008 | -0.00058000267 | -0.04531271 | -45.31271 | 0.001152362849 | 1050.105 | 0.503552 | -0.000269482785 | -0.02105334 | -42.10669 | 0.001081253984
1.32 | 0.22635 | -0.2670492 | -20.86322 | -41.72644 | 0.001334712 | 2.64 | 0.157752 | -0.144279 | -11.2718 | -45.08718 | 0.001442256 | 3.96 | 0.515887 | -0.07500637 | -5.859872 | -46.87897861 | 0.001125167 | 10.56 | 0.471742 | -0.03054566 | -2.386379 | -47.72759 | 0.001222162 | 21.12 | 0.484509 | -0.01544992812 | -1.207026 | -48.28103 | 0.001235656 | 42.24 | 0.491218 | -0.007757110056 | -0.6060242 | -48.48193785 | 0.00124107 | 105.6 | 0.492949 | -0.00309085357 | -0.2414729 | -48.29459 | 0.001234015 | 210.595 | 0.495545 | -0.00151596521 | -0.1184348 | -47.37391 | 0.001212577 | 525.68 | 0.494896 | -0.000581165717 | -0.04540357 | -45.40357 | 0.001161168387 | 1054.105 | 0.499441 | -0.000276876119 | -0.02163095 | -43.26189 | 0.001092717808
1.325 | 0.221372 | -0.2674752 | -20.8965 | -41.79299 | 0.00133631 | 2.65 | 0.152775 | -0.1443855 | -11.28011 | -45.12046 | 0.001443321 | 3.975 | 0.511775 | -0.07500637 | -5.859872 | -46.87897861 | 0.001125085 | 10.6 | 0.46763 | -0.03055409 | -2.387038 | -47.74076 | 0.001221994 | 21.2 | 0.480398 | -0.01545836 | -1.207684 | -48.30738 | 0.00123633 | 42.4 | 0.487322 | -0.007742954418 | -0.6049183 | -48.39347 | 0.001240004 | 106 | 0.489054 | -0.003071702318 | -0.2399767 | -47.99535 | 0.001232516 | 211.395 | 0.49165 | -0.001514054602 | -0.1182855 | -47.31421 | 0.001212013 | 527.68 | 0.491001 | -0.000583325571 | -0.04557231 | -45.57231 | 0.001164491288 | 1058.105 | 0.495545 | -0.000278620602 | -0.02176723 | -43.53447 | 0.001110993442
1.33 | 0.216395 | -0.2679011 | -20.92977 | -41.85954 | 0.001338439 | 2.66 | 0.147582 | -0.144492 | -11.28843 | -45.15374 | 0.001444386 | 3.99 | 0.50788 | -0.0750401 | -5.862508 | -46.90006 | 0.001125356 | 10.64 | 0.463519 | -0.03053722 | -2.38572 | -47.71441 | 0.001221825 | 21.28 | 0.476503 | -0.01543306 | -1.205708 | -48.22832 | 0.001235656 | 42.56 | 0.483211 | -0.007752946578 | -0.605699 | -48.45592 | 0.001239671 | 106.4 | 0.484942 | -0.00309085357 | -0.2414729 | -48.29459 | 0.001232516 | 212.195 | 0.487539 | -0.00152369088 | -0.11903835 | -47.61534 | 0.001215103 | 529.68 | 0.48689 | -0.00058448856 | -0.04566316875 | -45.66316875 | 0.001167814131 | 1062.105 | 0.491434 | -0.000279949745 | -0.02187107 | -43.74215 | 0.001117140694
1.335 | 0.211202 | -0.268114 | -20.94641 | -41.89282 | 0.001340036 | 2.67 | 0.142605 | -0.144492 | -11.28843 | -45.15374 | 0.001444918 | 4.005 | 0.504201 | -0.0750148 | -5.860531 | -46.88425 | 0.00112542 | 10.68 | 0.45984 | -0.03048662 | -2.381767 | -47.63535 | 0.001220476 | 21.36 | 0.472391 | -0.01541619 | -1.20439 | -48.17561 | 0.001233969 | 42.72 | 0.479316 | -0.007767934352 | -0.6068699 | -48.5495897 | 0.001241669 | 106.8 | 0.481047 | -0.00309085357 | -0.2414729 | -48.29459 | 0.001236346 | 212.995 | 0.483644 | -0.001522278646 | -0.118928 | -47.57121 | 0.001218369 | 531.68 | 0.482995 | -0.000588143652 | -0.04594872 | -45.94872 | 0.001172632212 | 1066.105 | 0.487322 | -0.000282192661 | -0.0220463 | -44.0926 | 0.001124284812
1.34 | 0.206441 | -0.2684335 | -20.97136 | -41.94273 | 0.001341367 | 2.68 | 0.137627 | -0.1445984 | -11.29675 | -45.18701 | 0.001445451 | 4.02 | 0.500523 | -0.07498106 | -5.857896 | -46.86316 | 0.001124959 | 10.72 | 0.455729 | -0.03048662 | -2.381767 | -47.63535 | 0.001219464 | 21.44 | 0.468496 | -0.01542463 | -1.205049 | -48.20196 | 0.001233632 | 42.88 | 0.475421 | -0.007725468837 | -0.6035523 | -48.28418 | 0.001239471 | 107.2 | 0.476935 | -0.00308585749 | -0.2410826 | -48.21652 | 0.001235323 | 213.795 | 0.479532 | -0.001526681357 | -0.119272 | -47.70879 | 0.001219589 | 533.68 | 0.478883 | -0.000593044853 | -0.04633163 | -46.33163 | 0.001181188505 | 1070.105 | 0.483427 | -0.000283272588 | -0.02213067 | -44.26134 | 0.001130930498
1.345 | 0.201464 | -0.2688594 | -21.00464 | -42.00928 | 0.001343231 | 2.69 | 0.13265 | -0.1445984 | -11.29675 | -45.18701 | 0.001445983 | 4.035 | 0.49706 | -0.07496420294 | -5.856578 | -46.85263 | 0.001124579 | 10.76 | 0.451834 | -0.03046975 | -2.38045 | -47.60899 | 0.001219126 | 21.52 | 0.464385 | -0.01543306 | -1.205708 | -48.22832 | 0.001234306 | 43.04 | 0.471309 | -0.0077487831 | -0.6053737 | -48.42989 | 0.001237939 | 107.6 | 0.47304 | -0.003080861643 | -0.2406923 | -48.13846 | 0.001233349 | 214.595 | 0.475637 | -0.00152369088 | -0.11903835 | -47.61534 | 0.001220154 | 535.68 | 0.474988 | -0.000589057454 | -0.04602011 | -46.02011 | 0.001182102307 | 1074.105 | 0.479316 | -0.000286180089 | -0.02235782 | -44.71564 | 0.001138905354
1.35 | 0.196271 | -0.2691788 | -21.02959 | -42.05919 | 0.001345094 | 2.7 | 0.127673 | -0.1447049 | -11.30507 | -45.22028 | 0.001446515 | 4.05 | 0.493165 | -0.07499793 | -5.859213 | -46.87371 | 0.001124742 | 10.8 | 0.447722 | -0.03041915 | -2.376496 | -47.52993 | 0.001217777 | 21.6 | 0.460489 | -0.01539089 | -1.202414 | -48.09654 | 0.001232957 | 43.2 | 0.467198 | -0.007747117896 | -0.6052436 | -48.41948685 | 0.001239671 | 108 | 0.468929 | -0.00308585749 | -0.2410826 | -48.21652 | 0.001233349 | 215.395 | 0.471526 | -0.00153091806 | -0.119603 | -47.84119 | 0.001221848 | 537.68 | 0.470876 | -0.000596533879 | -0.04660421 | -46.60421 | 0.001185591333 | 1078.105 | 0.475421 | -0.000285266287 | -0.02228643 | -44.57286 | 0.001142892752
1.355 | 0.19151 | -0.2694983 | -21.05455 | -42.1091 | 0.001346691 | 2.71 | 0.122696 | -0.1447049 | -11.30507 | -45.22028 | 0.001447048 | 4.065 | 0.48927 | -0.07495577 | -5.855919 | -46.84736 | 0.001124643 | 10.84 | 0.443827 | -0.03040229 | -2.375179 | -47.50357 | 0.001216428 | 21.68 | 0.456378 | -0.01539933 | -1.203073 | -48.1229 | 0.001231608 | 43.36 | 0.463303 | -0.007728799246 | -0.6038124 | -48.305 | 0.001238072 | 108.4 | 0.465034 | -0.003100012895 | -0.2421885 | -48.4377 | 0.001237179 | 216.195 | 0.46763 | -0.001534407027 | -0.1198755 | -47.95022 | 0.001226135 | 539.68 | 0.466981 | -0.000598693732 | -0.04677295 | -46.77295 | 0.001195227611 | 1082.105 | 0.471309 | -0.000291496632 | -0.02277317 | -45.54634875 | 0.001153525838
1.36 | 0.186533 | -0.2698177 | -21.07951 | -42.15901 | 0.001348289 | 2.72 | 0.117719 | -0.1448114 | -11.31339 | -45.25356 | 0.00144758 | 4.08 | 0.485591 | -0.0749389 | -5.854602 | -46.83681 | 0.0011242 | 10.88 | 0.439715 | -0.03037699 | -2.373202 | -47.46404 | 0.001215584 | 21.76 | 0.452483 | -0.01541619 | -1.20439 | -48.17561 | 0.00123262 | 43.52 | 0.459191 | -0.007741289213 | -0.6047882 | -48.38306 | 0.001237606 | 108.8 | 0.460922 | -0.003079196205 | -0.2405622 | -48.11244 | 0.001235847 | 216.995 | 0.463519 | -0.001529588946 | -0.1194991 | -47.79965 | 0.00122558 | 541.68 | 0.46287 | -0.000597032311 | -0.04664315 | -46.64315 | 0.001195726043 | 1086.105 | 0.467414 | -0.00029182891 | -0.02279913 | -45.59827 | 0.001166651084
1.365 | 0.181339 | -0.2701371 | -21.10446 | -42.20893 | 0.001349886 | 2.73 | 0.112742 | -0.1448114 | -11.31339 | -45.25356 | 0.001448113 | 4.095 | 0.481696 | -0.07490516454 | -5.851966 | -46.81573 | 0.00112382 | 10.92 | 0.435604 | -0.03039385 | -2.37452 | -47.4904 | 0.001215416 | 21.84 | 0.448371 | -0.01537403 | -1.201096 | -48.04384 | 0.001231608 | 43.68 | 0.455296 | -0.007739624009 | -0.6046581 | -48.37265 | 0.001238472 | 109.2 | 0.456811 | -0.003102510935 | -0.2423837 | -48.47673 | 0.001236323 | 217.795 | 0.459407 | -0.001537979115 | -0.1201546 | -48.06185 | 0.001227032 | 543.68 | 0.458975 | -0.000600770465 | -0.04693519 | -46.93519 | 0.001197802776 | 1090.105 | 0.463303 | -0.000291995064 | -0.02281211 | -45.62422875 | 0.001167647948
1.37 | 0.176362 | -0.2704566 | -21.12942 | -42.25884 | 0.001351483 | 2.74 | 0.107332 | -0.1449179 | -11.32171 | -45.28683 | 0.001448645 | 4.11 | 0.478017 | -0.0748883 | -5.850648 | -46.80519 | 0.001123477 | 10.96 | 0.431709 | -0.03035169 | -2.371226 | -47.42451 | 0.00121491 | 21.92 | 0.444476 | -0.01534873 | -1.199119 | -47.96477 | 0.001228909 | 43.84 | 0.451184 | -0.00775377918 | -0.605764 | -48.46112 | 0.001239471 | 109.6 | 0.452916 | -0.003102510935 | -0.2423837 | -48.47673 | 0.001241009 | 218.595 | 0.455512 | -0.00153648376 | -0.1200378 | -48.0151175 | 0.00122979 | 545.68 | 0.454863 | -0.000602930319 | -0.04710393 | -47.10393 | 0.001203700784 | 1094.105 | 0.459407 | -0.000294404133 | -0.02300032 | -46.00065 | 0.001172798394
1.375 | 0.171385 | -0.2706695 | -21.14606 | -42.29211 | 0.001352814 | 2.75 | 0.102355 | -0.1450243 | -11.33003 | -45.32011 | 0.00144971 | 4.125 | 0.474339 | -0.07482927 | -5.846036 | -46.76829 | 0.001122872 | 11 | 0.427597 | -0.03035169 | -2.371226 | -47.42451 | 0.001214066 | 22 | 0.440365 | -0.01536559 | -1.200437 | -48.01748 | 0.001228572 | 44 | 0.447289 | -0.007699655835 | -0.6015356 | -48.12285 | 0.001236274 | 110 | 0.448804 | -0.003083359683 | -0.2408875 | -48.1775 | 0.001237179 | 219.395 | 0.451401 | -0.001538809855 | -0.1202195 | -48.08781 | 0.001230122 | 547.68 | 0.450968 | -0.000606170099 | -0.04735704 | -47.35704 | 0.001209100418 | 1098.105 | 0.455296 | -0.000293905701 | -0.02296138 | -45.92277 | 0.001176619668
1.38 | 0.166192 | -0.2709889 | -21.17101 | -42.34202 | 0.001354145 | 2.76 | 0.097378 | -0.1451308 | -11.33835 | -45.35338 | 0.001450774 | 4.14 | 0.47066 | -0.0748377 | -5.846695 | -46.77356 | 0.001122492 | 11.04 | 0.423702 | -0.03037699 | -2.373202 | -47.46404 | 0.001214572 | 22.08 | 0.436253 | -0.01536559 | -1.200437 | -48.01748 | 0.001229246 | 44.16 | 0.443178 | -0.007732962724 | -0.6041377 | -48.33102 | 0.001234608 | 110.4 | 0.444909 | -0.003080861643 | -0.2406923 | -48.13846 | 0.001232849 | 220.195 | 0.447506 | -0.001531914924 | -0.1196809 | -47.87234 | 0.001228295 | 549.68 | 0.446857 | -0.000600936648 | -0.04694818 | -46.94818 | 0.001207106747 | 1102.105 | 0.451401 | -0.000298889965 | -0.02335078 | -46.70156 | 0.001185591332
1.385 | 0.161431 | -0.2713084 | -21.19597 | -42.39194 | 0.001355742 | 2.77 | 0.092401 | -0.1453438 | -11.35498 | -45.41993 | 0.001452372 | 4.155 | 0.466765 | -0.07482927 | -5.846036 | -46.76829 | 0.001122528 | 11.08 | 0.419591 | -0.03030109 | -2.367273 | -47.34545 | 0.00121356 | 22.16 | 0.432358 | -0.01535716 | -1.199778 | -47.99113 | 0.001228909 | 44.32 | 0.439066 | -0.007729631849 | -0.6038775 | -48.3102 | 0.001237006 | 110.8 | 0.440797 | -0.003096682252 | -0.2419283 | -48.38566 | 0.001235513 | 220.995 | 0.443394 | -0.001540803467 | -0.1203753 | -48.15011 | 0.001229069 | 551.68 | 0.442961 | -0.000610323681 | -0.04768154 | -47.68154 | 0.001211260329 | 1106.105 | 0.447289 | -0.000295484031 | -0.02308469 | -46.16938 | 0.001188747992
1.39 | 0.15667 | -0.2715214 | -21.21261 | -42.42521 | 0.001357073 | 2.78 | 0.08764000237 | -0.1452373 | -11.34666 | -45.38666 | 0.001452904 | 4.17 | 0.463086 | -0.07477867 | -5.842083 | -46.73667 | 0.00112205 | 11.12 | 0.415696 | -0.03029265441 | -2.366614 | -47.33227 | 0.001211874 | 22.24 | 0.428246 | -0.01534873 | -1.199119 | -47.96477 | 0.001228234 | 44.48 | 0.435171 | -0.007717974484 | -0.6029668 | -48.23734 | 0.001235807 | 111.2 | 0.436902 | -0.003109172219 | -0.2429041 | -48.58082 | 0.001241152 | 221.795 | 0.439499 | -0.001548196888 | -0.1209529 | -48.38115275 | 0.001235605 | 553.68 | 0.4388499856 | -0.00061190204 | -0.04780485 | -47.80485 | 0.001222225721 | 1110.105 | 0.443394 | -0.000301382097 | -0.02354548 | -47.09095 | 0.001193732256
1.395 | 0.151693 | -0.2718408 | -21.23756 | -42.47512 | 0.001358404 | 2.79 | 0.082447 | -0.1453438 | -11.35498 | -45.41993 | 0.001452904 | 4.185 | 0.459191 | -0.07475337 | -5.840107 | -46.72085 | 0.00112148 | 11.16 | 0.411584 | -0.03029265441 | -2.366614 | -47.33227 | 0.001211705 | 22.32 | 0.424351 | -0.01535716 | -1.199778 | -47.99113 | 0.001228234 | 44.64 | 0.43106 | -0.007727966644 | -0.6037474 | -48.29979 | 0.001235674 | 111.6 | 0.432791 | -0.00308585749 | -0.2410826 | -48.21652 | 0.001239011 | 222.595 | 0.435388 | -0.001543627935 | -0.1205959 | -48.23837 | 0.001236735 | 555.68 | 0.434955 | -0.000610157498 | -0.04766855 | -47.66855 | 0.001222059538 | 1114.105 | 0.439283 | -0.000301797438 | -0.02357792 | -47.15585 | 0.00120635907
1.4 | 0.146716 | -0.2721602 | -21.26252 | -42.52504 | 0.001360001 | 2.8 | 0.077253 | -0.1453438 | -11.35498 | -45.41993 | 0.001453436 | 4.2 | 0.455512 | -0.07471963 | -5.837471 | -46.69977 | 0.001121037 | 11.2 | 0.407689 | -0.03028422 | -2.365955 | -47.31909 | 0.001211536 | 22.4 | 0.42024 | -0.01531499438 | -1.196484 | -47.85936 | 0.001226885 | 44.8 | 0.427165 | -0.007727966644 | -0.6037474 | -48.29979 | 0.001236473 | 112 | 0.428896 | -0.003110004822 | -0.2429691 | -48.59383 | 0.001239177 | 223.395 | 0.431492 | -0.001551270485 | -0.121193 | -48.4772 | 0.001237964 | 557.68 | 0.430843 | -0.000613231154 | -0.04790868 | -47.90868 | 0.001223388652 | 1118.105 | 0.435171 | -0.000303375797 | -0.02370123 | -47.40247 | 0.00121034647
1.405 | 0.141523 | -0.2723732 | -21.27915 | -42.55831 | 0.001361332 | 2.81 | 0.072492 | -0.1454503 | -11.3633 | -45.45321 | 0.001453969 | 4.215 | 0.451834 | -0.0747365 | -5.838789 | -46.71031 | 0.001120947 | 11.24 | 0.403794 | -0.03025049 | -2.363319 | -47.26639 | 0.001210693 | 22.48 | 0.416345 | -0.01533186 | -1.197802 | -47.91207 | 0.001225873 | 44.96 | 0.423053 | -0.007737125736 | -0.6044629 | -48.35703585 | 0.001237206 | 112.4 | 0.424784 | -0.003105841577 | -0.2426439 | -48.52877 | 0.001243174 | 224.195 | 0.427381 | -0.001552433474 | -0.1212839 | -48.51355 | 0.001241486 | 559.68 | 0.426948 | -0.000616886304 | -0.0481942425 | -48.1942425 | 0.001230117458 | 1122.105 | 0.431276 | -0.000303708075 | -0.02372719 | -47.45439 | 0.001214167744
1.41 | 0.136545 | -0.2725861 | -21.29579 | -42.59158 | 0.001362397 | 2.82 | 0.067732 | -0.1455567 | -11.37162 | -45.48648 | 0.001455034 | 4.23 | 0.447938 | -0.07462686 | -5.830224 | -46.64179 | 0.001120215 | 11.28 | 0.399682 | -0.03024205 | -2.36266 | -47.25320905 | 0.00120985 | 22.56 | 0.412233 | -0.01533186 | -1.197802 | -47.91207 | 0.001226548 | 45.12 | 0.419158 | -0.00770298671 | -0.6017958 | -48.14367 | 0.001235208 | 112.8 | 0.420673 | -0.003089188365 | -0.2413428 | -48.26857 | 0.001239011 | 224.995 | 0.423486 | -0.001551768859 | -0.1212319 | -48.49278 | 0.001241662 | 561.68 | 0.422837 | -0.00061796623 | -0.04827861 | -48.27861 | 0.001234852534 | 1126.105 | 0.427165 | -0.000304704939 | -0.02380507 | -47.61015 | 0.001216826028
1.415 | 0.131568 | -0.2727991 | -21.31243 | -42.62486 | 0.001363462 | 2.83 | 0.062322 | -0.1457697 | -11.38826 | -45.55303 | 0.001456631 | 4.245 | 0.44426 | -0.07462686 | -5.830224 | -46.64179 | 0.001119393 | 11.32 | 0.395571 | -0.03025892 | -2.363978 | -47.27956 | 0.001210018 | 22.64 | 0.408338 | -0.01532343 | -1.197143 | -47.88571 | 0.00122621 | 45.28 | 0.415046 | -0.007718807552 | -0.60303184 | -48.2425472 | 0.001233742 | 113.2 | 0.416778 | -0.003106674179 | -0.2427089 | -48.54178 | 0.001239154 | 225.795 | 0.419374 | -0.001549359877 | -0.1210437 | -48.4175 | 0.001240456 | 563.68 | 0.418941 | -0.000616720121 | -0.04818126 | -48.18126 | 0.001234686351 | 1130.105 | 0.423269 | -0.00030836006 | -0.02409063 | -48.18126 | 0.001226129998
1.42 | 0.126591 | -0.273012 | -21.32907 | -42.65813 | 0.001364527 | 2.84 | 0.057345 | -0.1458762 | -11.39658 | -45.5863 | 0.001458228 | 4.26 | 0.440581 | -0.0745847 | -5.82693 | -46.61544 | 0.001119112 | 11.36 | 0.391459 | -0.03019145 | -2.358707 | -47.17415 | 0.001209006 | 22.72 | 0.404227 | -0.01531499438 | -1.196484 | -47.85936 | 0.001225536 | 45.44 | 0.411151 | -0.007728799246 | -0.6038124 | -48.305 | 0.001235807 | 113.6 | 0.412666 | -0.003104176139 | -0.2425138 | -48.50275 | 0.001242175 | 226.595 | 0.415479 | -0.00155667006 | -0.1216148 | -48.64594 | 0.001242417 | 565.68 | 0.41483 | -0.000620790641 | -0.04849927 | -48.49927 | 0.001237510762 | 1134.105 | 0.419158 | -0.000306532515 | -0.02394785 | -47.89571 | 0.00122978515
1.425 | 0.121398 | -0.2733315 | -21.35402 | -42.70805 | 0.001365858 | 2.85 | 0.052584 | -0.1457697 | -11.38826 | -45.55303 | 0.001458228 | 4.275 | 0.436686 | -0.0745847 | -5.82693 | -46.61544 | 0.001118761 | 11.4 | 0.387564 | -0.03020832 | -2.360025 | -47.2005 | 0.001207994 | 22.8 | 0.400331 | -0.01530656 | -1.195825 | -47.833 | 0.001224861 | 45.6 | 0.40704 | -0.007708815392 | -0.6022512025 | -48.1800962 | 0.001235008 | 114 | 0.408771 | -0.003112502862 | -0.2431643 | -48.63286 | 0.001243341 | 227.395 | 0.411368 | -0.001561654382 | -0.1220042 | -48.8017 | 0.001247335 | 567.68 | 0.410935 | -0.00062195363 | -0.04859013 | -48.59013 | 0.001242744271 | 1138.105 | 0.415263 | -0.00030877543 | -0.02412308 | -48.24616 | 0.00123061589
1.43 | 0.116421 | -0.2735445 | -21.37066 | -42.74132 | 0.001367189 | 2.86 | 0.047607 | -0.1459827 | -11.40489 | -45.61958 | 0.00145876 | 4.29 | 0.433007 | -0.0745088 | -5.821 | -46.568 | 0.001118191 | 11.44 | 0.383669 | -0.03020832 | -2.360025 | -47.2005 | 0.001208332 | 22.88 | 0.39622 | -0.01533186 | -1.197802 | -47.91207 | 0.001225536 | 45.76 | 0.403145 | -0.007729631849 | -0.6038775 | -48.3102 | 0.001235075 | 114.4 | 0.404659 | -0.003102510935 | -0.2423837 | -48.47673 | 0.001243008 | 228.195 | 0.407473 | -0.001553845708 | -0.1213942 | -48.55768 | 0.001246205 | 569.68 | 0.406823 | -0.000622369 | -0.04862258 | -48.62258 | 0.00124432263 | 1142.105 | 0.411151 | -0.000311433716 | -0.02433076 | -48.66152 | 0.001240418292
1.435 | 0.111227 | -0.2737574 | -21.3873 | -42.77459 | 0.001368253 | 2.87 | 0.042413 | -0.1460891366 | -11.41321 | -45.65286 | 0.001460358 | 4.305 | 0.429328 | -0.07447506 | -5.818364 | -46.54692 | 0.001117369 | 11.48 | 0.379558 | -0.03018302 | -2.358049 | -47.16097 | 0.001207826 | 22.96 | 0.392108 | -0.01527283 | -1.19319 | -47.72759 | 0.001224186 | 45.92 | 0.399033 | -0.007717974484 | -0.6029668 | -48.23734 | 0.001235807 | 114.8 | 0.400764 | -0.003114168299 | -0.2432944 | -48.65888 | 0.001243341 | 228.995 | 0.403361 | -0.001561654382 | -0.1220042 | -48.8017 | 0.001246181 | 571.68 | 0.402928 | -0.000626024092 | -0.04890813 | -48.90813 | 0.001248393092 | 1146.105 | 0.407256 | -0.000309523079 | -0.02418149 | -48.36298 | 0.00124191359
1.44 | 0.10625 | -0.2740768 | -21.41225 | -42.82451 | 0.001369617 | 2.88 | 0.037436 | -0.1463021 | -11.42985 | -45.7194 | 0.00146199 | 4.32 | 0.425217 | -0.0744835 | -5.819023 | -46.55219 | 0.001117215 | 11.52 | 0.375446 | -0.03015772067 | -2.356072 | -47.12144 | 0.001206842 | 23.04 | 0.388213 | -0.01531499438 | -1.196484 | -47.85936 | 0.001223541 | 46.08 | 0.394922 | -0.007717974484 | -0.6029668 | -48.23734 | 0.001234904 | 115.2 | 0.396653 | -0.003111670259 | -0.2430992 | -48.61985 | 0.001245149 | 229.795 | 0.399466 | -0.001562485122 | -0.1220692 | -48.82766 | 0.001249661 | 573.68 | 0.398817 | -0.000624528853 | -0.04879132 | -48.79132 | 0.001250552945 | 1150.105 | 0.403145 | -0.000312181335 | -0.02438917 | -48.77833 | 0.001243408828
1.445 | 0.101489 | -0.2742898 | -21.42889 | -42.85777919 | 0.001370915 | 2.89 | 0.032243 | -0.1463021 | -11.42985 | -45.7194 | 0.001463019 | 4.335 | 0.421755 | -0.07441603 | -5.813753 | -46.51002 | 0.001116737 | 11.56 | 0.371551 | -0.03018302 | -2.358049 | -47.16097 | 0.001206814 | 23.12 | 0.384102 | -0.01529813 | -1.19516626 | -47.8066504 | 0.001224524 | 46.24 | 0.391026 | -0.007697158027 | -0.6013405 | -48.10724 | 0.001233209 | 115.6 | 0.392758 | -0.003096682252 | -0.2419283 | -48.38566 | 0.001241675 | 230.595 | 0.395354 | -0.001560325269 | -0.1219004 | -48.76016 | 0.001249129 | 575.68 | 0.394922 | -0.000626937894 | -0.04897952 | -48.97952 | 0.001251466747 | 1154.105 | 0.39925 | -0.000313261262 | -0.02447354 | -48.94707 | 0.001250885194
1.45 | 0.096512 | -0.2743963 | -21.43721 | -42.87442 | 0.001371714 | 2.9 | 0.027482 | -0.1463021 | -11.42985 | -45.7194 | 0.001463019 | 4.35 | 0.418076 | -0.07437386 | -5.810458 | -46.48366 | 0.001115914 | 11.6 | 0.367439 | -0.03018302 | -2.358049 | -47.16097 | 0.00120732 | 23.2 | 0.380207 | -0.01528969 | -1.194507 | -47.78029 | 0.001223512 | 46.4 | 0.386915 | -0.007707150187 | -0.6021211 | -48.16969 | 0.001232343 | 116 | 0.388646 | -0.003116666107 | -0.2434895 | -48.69791 | 0.001242674 | 231.395 | 0.391459 | -0.001564146485 | -0.1221989 | -48.87958 | 0.001249793 | 577.68 | 0.39081 | -0.000626273337 | -0.0489276 | -48.9276 | 0.001253211231 | 1158.105 | 0.395138 | -0.000315587269 | -0.02465526 | -49.31051 | 0.001257697062
1.455 | 0.091535 | -0.2747157 | -21.46217 | -42.92433 | 0.001372779 | 2.91 | 0.022505 | -0.146515 | -11.44649 | -45.78595 | 0.001464084 | 4.365 | 0.414181 | -0.074357 | -5.80914 | -46.47312 | 0.001115472 | 11.64 | 0.363544 | -0.03012399 | -2.35343643 | -47.0687286 | 0.001206139 | 23.28 | 0.376095 | -0.01528969 | -1.194507 | -47.78029 | 0.001223174 | 46.56 | 0.38302 | -0.007720472757 | -0.6031619 | -48.25295 | 0.001234209 | 116.4 | 0.384751 | -0.003110837657 | -0.2430342 | -48.60684 | 0.001245506 | 232.195 | 0.387348 | -0.001566887833 | -0.1224131 | -48.96524 | 0.001252419 | 579.68 | 0.386915 | -0.000628350128 | -0.04908985375 | -49.08985375 | 0.001254623465 | 1162.105 | 0.391243 | -0.0003131782 | -0.02446705 | -48.93409375 | 0.001257530938
1.46 | 0.086342 | -0.2750351 | -21.48712 | -42.97424 | 0.001374376 | 2.92 | 0.017528 | -0.146515 | -11.44649 | -45.78595 | 0.001465149 | 4.38 | 0.410286 | -0.07432327 | -5.806505 | -46.45204 | 0.001115127 | 11.68 | 0.359433 | -0.03013242 | -2.354095 | -47.08191 | 0.001205127 | 23.36 | 0.3722 | -0.01526439 | -1.192531 | -47.70123 | 0.001222162 | 46.72 | 0.378908 | -0.007701321505 | -0.6016657 | -48.13326 | 0.001233742 | 116.8 | 0.38064 | -0.003119164146 | -0.2436847 | -48.73694 | 0.001246005 | 232.995 | 0.383453 | -0.001571955159 | -0.122809 | -49.1236 | 0.001255518 | 581.68 | 0.382803 | -0.000633417454 | -0.04948574 | -49.48574 | 0.001261767582 | 1166.105 | 0.387131 | -0.000316916412 | -0.02475909 | -49.51819 | 0.001260189224
1.465 | 0.081365 | -0.2752481 | -21.50376 | -43.00752 | 0.001375707 | 2.93 | 0.012118 | -0.1466215 | -11.45481 | -45.81923 | 0.001465681 | 4.395 | 0.406607 | -0.07425579 | -5.801234 | -46.40987 | 0.001114333 | 11.72 | 0.355538 | -0.03014085 | -2.354754 | -47.09509 | 0.001205464 | 23.44 | 0.368089 | -0.01532343 | -1.197143 | -47.88571 | 0.001223512 | 46.88 | 0.375013 | -0.007714644074 | -0.6027066 | -48.21653 | 0.001233276 | 117.2 | 0.376744 | -0.003105008975 | -0.2425788 | -48.51577 | 0.001244816 | 233.795 | 0.379341 | -0.001566472463 | -0.1223807 | -48.95226 | 0.001255376 | 583.68 | 0.378908 | -0.000630842231 | -0.04928455 | -49.28455 | 0.001264259685 | 1170.105 | 0.38302 | -0.000318494742 | -0.0248824 | -49.7648 | 0.001270822308
1.47 | 0.076604 | -0.2754611 | -21.5204 | -43.04079 | 0.001376772 | 2.94 | 0.007141000126 | -0.1468345 | -11.47144 | -45.88578 | 0.001467279 | 4.41 | 0.402928 | -0.07424736 | -5.800575 | -46.4046 | 0.001113764 | 11.76 | 0.351426 | -0.03012399 | -2.35343643 | -47.0687286 | 0.001205296 | 23.52 | 0.364193 | -0.01524752751 | -1.191213 | -47.64852 | 0.001222837 | 47.04 | 0.370902 | -0.007717141882 | -0.6029017 | -48.23214 | 0.001234542 | 117.6 | 0.372633 | -0.003116666107 | -0.2434895 | -48.69791 | 0.00124434 | 234.595 | 0.37523 | -0.001574945753 | -0.1230426 | -49.21705 | 0.001256572 | 585.68 | 0.374797 | -0.000634248136 | -0.04955064 | -49.55064 | 0.001265090367 | 1174.105 | 0.379125 | -0.000315088837 | -0.02461632 | -49.23263 | 0.001267167158
1.475 | 0.071627 | -0.2757805 | -21.54535 | -43.0907 | 0.001378103 | 2.95 | 0.002596999984 | -0.1463021 | -11.42985 | -45.7194 | 0.001465682 | 4.425 | 0.39925 | -0.0742052 | -5.797281 | -46.37825 | 0.00111342 | 11.8 | 0.347531 | -0.03011555 | -2.352778 | -47.05555 | 0.00120479 | 23.6 | 0.360082 | -0.01528126 | -1.193849 | -47.75394 | 0.00122115 | 47.2 | 0.367007 | -0.007715476677 | -0.6027716 | -48.22173 | 0.001234608 | 118 | 0.368521 | -0.003125825431 | -0.2442051 | -48.84102 | 0.001248503 | 235.395 | 0.3713349998 | -0.001574779628 | -0.1230297 | -49.21186 | 0.001259895 | 587.68 | 0.370902 | -0.000636906421 | -0.04975831 | -49.75831 | 0.001271154557 | 1178.105 | 0.37523 | -0.000319740822 | -0.02497975 | -49.9595 | 0.001269659318
1.48 | 0.066433 | -0.2761 | -21.57031 | -43.14062 | 0.0013797 | 2.96 | 0.003246000037 | -0.1336311 | -10.43993 | -41.75972 | 0.001399665 | 4.44 | 0.395571 | -0.0742052 | -5.797281 | -46.37825 | 0.001113068 | 11.84 | 0.343419 | -0.03012399 | -2.35343643 | -47.0687286 | 0.00120479 | 23.68 | 0.35597 | -0.01528126 | -1.193849 | -47.75394 | 0.0012225 | 47.36 | 0.362895 | -0.00769799063 | -0.6014055 | -48.11244 | 0.001233076 | 118.4 | 0.364626 | -0.003105008975 | -0.2425788 | -48.51577 | 0.001246172 | 236.195 | 0.367223 | -0.001569296932 | -0.1226013 | -49.04053 | 0.001257635 | 589.68 | 0.36679 | -0.000635826495 | -0.04967394 | -49.67394 | 0.001272732916 | 1182.105 | 0.371118 | -0.000319906947 | -0.02499273 | -49.98546 | 0.001279295538
1.485 | 0.06145599857 | -0.2763129 | -21.58694 | -43.17389 | 0.001381031 | 2.97 | 0.0080070002 | -0.1139325 | -8.900976 | -35.6039 | 0.001237817 | 4.455 | 0.391676 | -0.0741293 | -5.791351 | -46.33081 | 0.001112499 | 11.88 | 0.339308 | -0.03014085 | -2.354754 | -47.09509 | 0.001205296 | 23.76 | 0.352075 | -0.01528126 | -1.193849 | -47.75394 | 0.0012225 | 47.52 | 0.359 | -0.007710480597 | -0.6023813 | -48.1905 | 0.001232677 | 118.8 | 0.360515 | -0.003129156306 | -0.2444653 | -48.89307 | 0.001246838 | 236.995 | 0.363328 | -0.00157801935 | -0.1232828 | -49.3131 | 0.001258907 | 591.68 | 0.362895 | -0.000637155666 | -0.04977779 | -49.77779 | 0.001272982161 | 1186.105 | 0.367223 | -0.000320405379 | -0.02503167 | -50.06334 | 0.001280624652
1.49 | 0.056479 | -0.2765259 | -21.60358 | -43.20716 | 0.001382096 | 2.98 | 0.0132 | -0.09657642 | -7.545032 | -30.18013 | 0.001052544 | 4.47 | 0.387781 | -0.07412086 | -5.790693 | -46.32554017 | 0.001111866 | 11.92 | 0.335413 | -0.03006495 | -2.348824 | -46.97649 | 0.001204115 | 23.84 | 0.34818 | -0.01528126 | -1.193849 | -47.75394 | 0.0012225 | 47.68 | 0.354888 | -0.007719640154 | -0.6030969 | -48.24775 | 0.001234408 | 119.2 | 0.35662 | -0.003124160226 | -0.244075 | -48.815 | 0.001250644 | 237.795 | 0.359216 | -0.001579514705 | -0.1233996 | -49.35983 | 0.001263018 | 593.68 | 0.358784 | -0.000638567843 | -0.04988811 | -49.88811 | 0.001275723509 | 1190.105 | 0.363111 | -0.000320571533 | -0.02504465 | -50.0893 | 0.001281953824
1.495 | 0.05150200054 | -0.2766323 | -21.6119 | -43.2238 | 0.001382894 | 2.99 | 0.017961 | -0.08081753 | -6.313869 | -25.25548 | 0.0008869689 | 4.485 | 0.384102 | -0.07407869 | -5.787398 | -46.29918 | 0.001111522 | 11.96 | 0.331301 | -0.03009869 | -2.35146 | -47.0292 | 0.001203272 | 23.92 | 0.344069 | -0.01525596 | -1.191872 | -47.67488 | 0.001221488 | 47.84 | 0.350993 | -0.007703819312 | -0.6018609 | -48.1488707 | 0.001233876 | 119.6 | 0.352508 | -0.003127490869 | -0.2443352 | -48.86704 | 0.001250335 | 238.595 | 0.355321 | -0.00158366817 | -0.1237241 | -49.48963 | 0.001265278 | 595.68 | 0.354672 | -0.00064172456 | -0.05013473125 | -50.13473125 | 0.001280292403 | 1194.105 | 0.359216 | -0.000323229819 | -0.02525233 | -50.50466 | 0.001287602704
1.5 | 0.046309 | -0.2768453 | -21.62854 | -43.25708 | 0.001383693 | 3 | 0.02315399982 | -0.06644287 | -5.190849 | -20.7634 | 0.0007363013 | 4.5 | 0.380207 | -0.0740534 | -5.785422 | -46.28337 | 0.001110981 | 12 | 0.327406 | -0.0300902538 | -2.350801 | -47.01602 | 0.001203778 | 24 | 0.339957 | -0.01530656 | -1.195825 | -47.833 | 0.0012225 | 48 | 0.346882 | -0.007717974484 | -0.6029668 | -48.23734 | 0.001233742 | 120 | 0.348613 | -0.003125825431 | -0.2442051 | -48.84102 | 0.001250668 | 239.395 | 0.35121 | -0.001578351716 | -0.1233087 | -49.32349 | 0.001264813 | 597.68 | 0.350777 | -0.000639398582 | -0.04995301 | -49.95301 | 0.001281123142 | 1198.105 | 0.355105 | -0.000324143592 | -0.02532372 | -50.64743625 | 0.001294746822
1.505 | 0.041332 | -0.2771647 | -21.65349 | -43.30699 | 0.001385024 | 3.01 | 0.028131 | -0.05323948 | -4.159334 | -16.63734 | 0.0005984112 | 4.515 | 0.376528 | -0.07401123 | -5.782127 | -46.25702 | 0.001110475 | 12.04 | 0.323511 | -0.03006495 | -2.348824 | -46.97649 | 0.001203103 | 24.08 | 0.336062 | -0.01523909 | -1.190554 | -47.62216995 | 0.001221825 | 48.16 | 0.34277 | -0.007718807552 | -0.60303184 | -48.2425472 | 0.001234941 | 120.4 | 0.344501 | -0.003124160226 | -0.244075 | -48.815 | 0.001250002 | 240.195 | 0.347315 | -0.001582671306 | -0.1236462 | -49.45848 | 0.001264414 | 599.68 | 0.346665 | -0.000644798216 | -0.05037486 | -50.37486 | 0.001284196798 | 1202.105 | 0.350993 | -0.0003220668 | -0.02516146875 | -50.3229375 | 0.001292420784
1.51 | 0.036354 | -0.2773777 | -21.67013 | -43.34026 | 0.001386355 | 3.02 | 0.033108 | -0.0409944 | -3.202687 | -12.81075 | 0.0004711689 | 4.53 | 0.372849 | -0.07397749275 | -5.779492 | -46.23593 | 0.001109941 | 12.08 | 0.3194 | -0.03008182 | -2.350142 | -47.00284 | 0.001202934 | 24.16 | 0.331951 | -0.01528126 | -1.193849 | -47.75394 | 0.001220813 | 48.32 | 0.338875 | -0.00770298671 | -0.6017958 | -48.14367 | 0.001233742 | 120.8 | 0.340606004 | -0.003139980836 | -0.245311 | -49.0622 | 0.001252833 | 240.995 | 0.343203 | -0.001585911145 | -0.1238993 | -49.55972 | 0.001267414 | 601.68 | 0.34277 | -0.000645213528 | -0.05040731 | -50.40731 | 0.001290011744 | 1206.105 | 0.347098 | -0.000326220354 | -0.02548597 | -50.97193 | 0.001296574308
1.515 | 0.031377 | -0.2775907 | -21.68677 | -43.37354 | 0.00138742 | 3.03 | 0.03808600083 | -0.02970763 | -2.320909 | -9.283634 | 0.0003535098 | 4.545 | 0.368954 | -0.07397749275 | -5.779492 | -46.23593 | 0.001109653 | 12.12 | 0.315288 | -0.03008182 | -2.350142 | -47.00284 | 0.001203272 | 24.24 | 0.328055 | -0.01526439 | -1.192531 | -47.70123 | 0.001221825 | 48.48 | 0.334764 | -0.007706317119 | -0.602056 | -48.16448 | 0.001232743 | 121.2 | 0.336495 | -0.003118331544 | -0.2436197 | -48.72393 | 0.001251643 | 241.795 | 0.339308 | -0.001579016214 | -0.1233606 | -49.34426 | 0.001265976 | 603.68 | 0.338659 | -0.000641392253 | -0.05010877 | -50.10877 | 0.001286605781 | 1210.105 | 0.342987 | -0.000326220354 | -0.02548597 | -50.97193 | 0.001304881416
1.52 | 0.0264 | -0.2778036 | -21.70341 | -43.40681 | 0.001388484 | 3.04 | 0.043063 | -0.01916621 | -1.49736 | -5.989441 | 0.000244369 | 4.56 | 0.365059 | -0.07387629 | -5.771585 | -46.17268 | 0.001108894 | 12.16 | 0.311393 | -0.03010712 | -2.352119 | -47.04238 | 0.001203778 | 24.32 | 0.323944 | -0.01525596 | -1.191872 | -47.67488 | 0.001220813 | 48.64 | 0.330869 | -0.007717974484 | -0.6029668 | -48.23734 | 0.001233942 | 121.6 | 0.3326 | -0.003139980836 | -0.245311 | -49.0622 | 0.001251667 | 242.595 | 0.335196 | -0.001589898602 | -0.1242108 | -49.68433 | 0.001267571 | 605.68 | 0.334764 | -0.00064571196 | -0.05044625 | -50.44625 | 0.001287104213 | 1214.105 | 0.339092 | -0.000324642024 | -0.02536266 | -50.72531625 | 0.001301724756
1.525 | 0.021423 | -0.2780166 | -21.72004 | -43.44009 | 0.001389549 | 3.05 | 0.048256 | -0.009583106264 | -0.7486802 | -2.994721 | 0.0001437465 | 4.575 | 0.36138 | -0.07388473 | -5.772244 | -46.17795 | 0.001108198 | 12.2 | 0.307281 | -0.03005652 | -2.348166 | -46.96331 | 0.001203272 | 24.4 | 0.320049 | -0.01526439 | -1.192531 | -47.70123 | 0.001220813 | 48.8 | 0.326757 | -0.007725468837 | -0.6035523 | -48.28418 | 0.001235474 | 122 | 0.328488 | -0.003134984756 | -0.2449207 | -48.98414 | 0.001254998 | 243.395 | 0.331301 | -0.001589400112 | -0.1241719 | -49.6687535 | 0.001271724 | 607.68 | 0.330652 | -0.0006465427 | -0.05051115 | -50.51115 | 0.00129225466 | 1218.105 | 0.33498 | -0.000325721951 | -0.02544703 | -50.89405 | 0.00130072795
1.53 | 0.01623 | -0.278336 | -21.745 | -43.49 | 0.00139088 | 3.06 | 0.0528 | -0.001277747564 | -0.09982403 | -0.3992961 | 5.430422e-05 | 4.59 | 0.357702 | -0.07387629 | -5.771585 | -46.17268 | 0.001108233 | 12.24 | 0.303386 | -0.03007339 | -2.349483 | -46.98967 | 0.001202597 | 24.48 | 0.315937 | -0.01526439 | -1.192531 | -47.70123 | 0.00122115 | 48.96 | 0.322862 | -0.007708815392 | -0.6022512025 | -48.1800962 | 0.001234742 | 122.4 | 0.324377 | -0.003137482796 | -0.2451158 | -49.02317 | 0.001254498 | 244.195 | 0.32719 | -0.001593969064 | -0.1245288 | -49.81153325 | 0.001273353 | 609.68 | 0.326757 | -0.000649450172 | -0.05073829 | -50.73829 | 0.001295992872 | 1222.105 | 0.331085 | -0.000327466434 | -0.02558332 | -51.16663 | 0.00130637677
1.535 | 0.011253 | -0.2786554 | -21.76996 | -43.53991 | 0.001392477 | 3.07 | 0.057561 | 0.00681465352 | 0.5323948 | 2.129579225 | 4.046197e-05 | 4.605 | 0.354023 | -0.07386786 | -5.770927 | -46.16742 | 0.001108071 | 12.28 | 0.299275 | -0.03011555 | -2.352778 | -47.05555 | 0.001203778 | 24.56 | 0.312042 | -0.01530656 | -1.195825 | -47.833 | 0.001222837 | 49.12 | 0.31875 | -0.007727966644 | -0.6037474 | -48.29979 | 0.001234941 | 122.8 | 0.320482 | -0.003133319551 | -0.2447906 | -48.95812 | 0.001254165 | 244.995 | 0.323295 | -0.001590646221 | -0.1242692 | -49.70769 | 0.001273827 | 611.68 | 0.322646 | -0.000647290319 | -0.05056956 | -50.56956 | 0.001296740491 | 1226.105 | 0.326973 | -0.000329377071 | -0.02573258 | -51.46517 | 0.00131368701
1.54 | 0.006275000051 | -0.2788684 | -21.78659 | -43.57319 | 0.001393808 | 3.08 | 0.062538 | 0.0146941 | 1.147976 | 4.591905 | 0.0001075436 | 4.62 | 0.350344 | -0.07380039 | -5.765656 | -46.12525 | 0.001107502 | 12.32 | 0.295163 | -0.03006495 | -2.348824 | -46.97649 | 0.001203609 | 24.64 | 0.307931 | -0.01523066 | -1.189895 | -47.59582 | 0.001221488 | 49.28 | 0.314855 | -0.007727134041 | -0.6036823 | -48.29459 | 0.001236407 | 123.2 | 0.31637 | -0.003142478876 | -0.2455062 | -49.10123 | 0.001255141 | 245.795 | 0.319183 | -0.001593719819 | -0.1245094 | -49.80374 | 0.001273751 | 613.68 | 0.31875 | -0.000651194656 | -0.0508745825 | -50.8745825 | 0.001298484975 | 1230.105 | 0.323078 | -0.00032771565 | -0.02560279 | -51.20557 | 0.001314185442
1.545 | 0.002596999984 | -0.2757805 | -21.54535 | -43.0907 | 0.001386621 | 3.09 | 0.067515 | 0.02214762 | 1.730283 | 6.921132 | 0.0001842084 | 4.635 | 0.346449 | -0.07380039 | -5.765656 | -46.12525 | 0.001107031 | 12.36 | 0.291268 | -0.03009869 | -2.35146 | -47.0292 | 0.001203272 | 24.72 | 0.304036 | -0.01528969 | -1.194507 | -47.78029 | 0.001220813 | 49.44 | 0.310744 | -0.007707150187 | -0.6021211 | -48.16969 | 0.001234742 | 123.6 | 0.312475 | -0.003153303405 | -0.2463518 | -49.27037 | 0.001259161 | 246.595 | 0.315072 | -0.001601860742 | -0.1251454 | -50.05815 | 0.001278237 | 615.68 | 0.314639 | -0.000653354509 | -0.05104332 | -51.04332 | 0.001304549165 | 1234.105 | 0.318967 | -0.000330789277 | -0.02584291 | -51.68582 | 0.001317009854
1.55 | 0.003895000089 | -0.2611929 | -20.40569 | -40.81139 | 0.001342432 | 3.1 | 0.072492 | 0.02896228 | 2.262678 | 9.050712 | 0.0002555493 | 4.65 | 0.34277 | -0.0737751 | -5.76367951 | -46.10943608 | 0.001106806 | 12.4 | 0.287373 | -0.0300902538 | -2.350801 | -47.01602 | 0.001203778 | 24.8 | 0.299924 | -0.01527283 | -1.19319 | -47.72759 | 0.0012225 | 49.6 | 0.306849 | -0.007718807552 | -0.60303184 | -48.2425472 | 0.001234075 | 124 | 0.30858 | -0.003129988909 | -0.2445304 | -48.90608 | 0.001256663 | 247.395 | 0.311177 | -0.001593470573 | -0.1244899 | -49.79596 | 0.001278137 | 617.68 | 0.310744 | -0.000649117865 | -0.05071233 | -50.71233 | 0.001302472374 | 1238.105 | 0.315072 | -0.000331204646 | -0.02587536 | -51.75073 | 0.001323987846
1.555 | 0.009088999592 | -0.2400036 | -18.75028 | -37.50056 | 0.00125299 | 3.11 | 0.07768599689 | 0.03535102 | 2.761798 | 11.04719 | 0.0003215662 | 4.665 | 0.338875 | -0.07374136 | -5.761044 | -46.08835 | 0.001106364 | 12.44 | 0.283262 | -0.03010712 | -2.352119 | -47.04238 | 0.001203946 | 24.88 | 0.295813 | -0.01526439 | -1.192531 | -47.70123 | 0.001221488 | 49.76 | 0.302737 | -0.007727134041 | -0.6036823 | -48.29459 | 0.001235674 | 124.4 | 0.304468 | -0.00315413624 | -0.2464169 | -49.28337875 | 0.00125683 | 248.195 | 0.307065 | -0.00159986713 | -0.1249896 | -49.99585 | 0.00127734 | 619.68 | 0.306632 | -0.000654683681 | -0.05114716 | -51.14716 | 0.001303801546 | 1242.105 | 0.31096 | -0.000330789277 | -0.02584291 | -51.68582 | 0.001323987846
1.56 | 0.014066 | -0.2205179 | -17.22796 | -34.45593 | 0.001151303 | 3.12 | 0.082447 | 0.04131384 | 3.227644 | 12.91057 | 0.0003833239 | 4.68 | 0.335196 | -0.0736739 | -5.755773 | -46.04619 | 0.001105605 | 12.48 | 0.279366 | -0.03006495 | -2.348824 | -46.97649 | 0.00120344 | 24.96 | 0.291917 | -0.01528969 | -1.194507 | -47.78029 | 0.001222162 | 49.92 | 0.298842 | -0.007737125736 | -0.6044629 | -48.35703585 | 0.00123714 | 124.8 | 0.300357 | -0.003151638201 | -0.2462217 | -49.24435 | 0.00126116 | 248.995 | 0.30317 | -0.001602442237 | -0.1251908 | -50.07632 | 0.001280904 | 621.68 | 0.302521 | -0.000654849806 | -0.05116014 | -51.16014 | 0.001309533487 | 1246.105 | 0.306849 | -0.000331453863 | -0.02589483 | -51.78967 | 0.00132448628
1.565 | 0.019043 | -0.20231 | -15.80547 | -31.61094 | 0.001057094 | 3.13 | 0.08764000237 | 0.0470637 | 3.676852 | 14.70741 | 0.0004418978 | 4.695 | 0.331518 | -0.0736739 | -5.755773 | -46.04619 | 0.001105134 | 12.52 | 0.275255 | -0.03008182 | -2.350142 | -47.00284 | 0.001202963 | 25.04 | 0.287806 | -0.01527283 | -1.19319 | -47.72759 | 0.001222529 | 50.08 | 0.294731 | -0.007721305359 | -0.603227 | -48.25816 | 0.001236703 | 125.2 | 0.296462 | -0.003141646273 | -0.2454411 | -49.08822 | 0.001258638 | 249.795 | 0.299058 | -0.001602940727 | -0.1252297 | -50.0919 | 0.001282158 | 623.68 | 0.298626 | -0.000655597425 | -0.05121855 | -51.21855 | 0.001310447231 | 1250.105 | 0.302954 | -0.00033012472 | -0.02579099375 | -51.5819875 | 0.001323157166
1.57 | 0.023803 | -0.184954 | -14.44953 | -28.89906 | 0.000968159 | 3.14 | 0.092401 | 0.05228117 | 4.084466 | 16.33787 | 0.0004967239 | 4.71 | 0.327623 | -0.07368233 | -5.756432 | -46.05146 | 0.001105162 | 12.56 | 0.27136 | -0.03013242 | -2.354095 | -47.08191 | 0.001204284 | 25.12 | 0.283911 | -0.01531499438 | -1.196484 | -47.85936 | 0.001223512 | 50.24 | 0.290619 | -0.007732130121 | -0.6040727 | -48.32581 | 0.001236274 | 125.6 | 0.29235 | -0.003157466883 | -0.2466771 | -49.33542 | 0.001259827 | 250.595 | 0.295163 | -0.001601279248 | -0.1250999 | -50.0399765 | 0.001281693 | 625.68 | 0.294514 | -0.000655015931 | -0.05117312 | -51.17312 | 0.001310613356 | 1254.105 | 0.298842 | -0.000335690478 | -0.02622582 | -52.45164 | 0.001331630396
1.575 | 0.028997 | -0.1685562 | -13.16845 | -26.33691 | 0.0008837745 | 3.15 | 0.097594 | 0.05707272 | 4.458806 | 17.83523 | 0.0005467689 | 4.725 | 0.323944 | -0.07362329 | -5.75182 | -46.01456 | 0.001104782 | 12.6 | 0.267248 | -0.03009869 | -2.35146 | -47.0292 | 0.001204621 | 25.2 | 0.279799 | -0.01524752751 | -1.191213 | -47.64852 | 0.0012225 | 50.4 | 0.286724 | -0.007747117896 | -0.6052436 | -48.41948685 | 0.001238339 | 126 | 0.288455 | -0.003159964923 | -0.2468723 | -49.37445 | 0.001263491 | 251.395 | 0.291052 | -0.001610500156 | -0.1258203 | -50.32813 | 0.001284717 | 627.68 | 0.290619 | -0.000656843476 | -0.0513159 | -51.3159 | 0.001311859407 | 1258.105 | 0.294947 | -0.00033294913 | -0.02601165 | -52.0233 | 0.001337279216
1.58 | 0.033974 | -0.1531167 | -11.96225 | -23.92449 | 0.0008041816 | 3.16 | 0.102571 | 0.06165132 | 4.816509 | 19.26604 | 0.0005936196 | 4.74 | 0.320265 | -0.07361486 | -5.751161 | -46.00929 | 0.001104276 | 12.64 | 0.263137 | -0.03012399 | -2.35343643 | -47.0687286 | 0.001204452 | 25.28 | 0.275904 | -0.01529813 | -1.19516626 | -47.8066504 | 0.001221825 | 50.56 | 0.282612 | -0.007718807552 | -0.60303184 | -48.2425472 | 0.001237273 | 126.4 | 0.284344 | -0.003165793372 | -0.2473276 | -49.46552 | 0.001265156 | 252.195 | 0.287157 | -0.001613407629 | -0.1260475 | -50.41899 | 0.001289568 | 629.68 | 0.286508 | -0.0006594187 | -0.05151709 | -51.51709 | 0.001316262176 | 1262.105 | 0.290835 | -0.000335441262 | -0.02620635 | -52.4127 | 0.001336780784
1.585 | 0.038951 | -0.1383162 | -10.80595 | -21.6119 | 0.0007285816 | 3.17 | 0.107549 | 0.06591047 | 5.149256 | 20.59702 | 0.0006378084 | 4.755 | 0.31637 | -0.073598 | -5.749844 | -45.99875 | 0.001104122 | 12.68 | 0.259242 | -0.03014085 | -2.354754 | -47.09509 | 0.001205296 | 25.36 | 0.271793 | -0.01528969 | -1.194507 | -47.78029 | 0.001223512 | 50.72 | 0.278717 | -0.007745452691 | -0.6051135 | -48.40908 | 0.00123714 | 126.8 | 0.280448 | -0.003149140161 | -0.2460266 | -49.20532 | 0.001262992 | 252.995 | 0.283045 | -0.001604685211 | -0.125366 | -50.14641 | 0.001287217 | 631.68 | 0.282612 | -0.000654600561 | -0.05114067 | -51.14067 | 0.001314019261 | 1266.105 | 0.28694 | -0.000336687342 | -0.0263037 | -52.6074 | 0.001344257208
1.59 | 0.044145 | -0.1239415 | -9.682931 | -19.36586 | 0.0006556436 | 3.18 | 0.112526 | 0.0698502 | 5.457047 | 21.82819 | 0.0006788027 | 4.77 | 0.312691 | -0.07362329 | -5.75182 | -46.01456 | 0.00110415 | 12.72 | 0.25513 | -0.03012399 | -2.35343643 | -47.0687286 | 0.001205296 | 25.44 | 0.267898 | -0.01528969 | -1.194507 | -47.78029 | 0.001223174 | 50.88 | 0.274606 | -0.007740456611 | -0.6047232 | -48.37785 | 0.001238872 | 127.2 | 0.276337 | -0.00316745881 | -0.2474577 | -49.49154 | 0.001263301 | 253.795 | 0.27915 | -0.0016131585 | -0.126028 | -50.4112 | 0.001287142 | 633.68 | 0.278501 | -0.000661744678 | -0.0516988 | -51.6988 | 0.001316345239 | 1270.105 | 0.282829 | -0.000334527489 | -0.02613496 | -52.26992 | 0.001342429662
1.595 | 0.048905 | -0.1103122 | -8.618141 | -17.23628 | 0.0005856337 | 3.19 | 0.117503 | 0.07378992 | 5.764837 | 23.05935 | 0.0007181999 | 4.785 | 0.309013 | -0.07354739 | -5.74589 | -45.96712 | 0.00110377 | 12.76 | 0.251235 | -0.03011555 | -2.352778 | -47.05555 | 0.00120479 | 25.52 | 0.263786 | -0.01532343 | -1.197143 | -47.88571 | 0.001224524 | 51.04 | 0.270711 | -0.007756277453 | -0.6059592 | -48.47673 | 0.001239738 | 127.6 | 0.272442 | -0.003169124248 | -0.2475878 | -49.51757 | 0.001267321 | 254.595 | 0.275039 | -0.001613407629 | -0.1260475 | -50.41899 | 0.001290631 | 635.68 | 0.274606 | -0.000661329366 | -0.05166636 | -51.66636 | 0.001323074044 | 1274.105 | 0.278934 | -0.000336604251 | -0.02629721 | -52.59441 | 0.00134226348
1.6 | 0.053882 | -0.09732177 | -7.603263 | -15.20653 | 0.0005190844 | 3.2 | 0.12248 | 0.07730372 | 6.039353 | 24.15741 | 0.0007554675 | 4.8 | 0.304901 | -0.07355583 | -5.746549 | -45.97239 | 0.001103299 | 12.8 | 0.247124 | -0.03014085 | -2.354754 | -47.09509 | 0.001205127 | 25.6 | 0.259891 | -0.01528969 | -1.194507 | -47.78029 | 0.001224524 | 51.2 | 0.266816 | -0.007747950498 | -0.6053086 | -48.42469 | 0.001240337 | 128 | 0.26833 | -0.003156634048 | -0.246612035 | -49.322407 | 0.001265156 | 255.395 | 0.270927 | -0.001613407629 | -0.1260475 | -50.41899 | 0.001290731 | 637.68 | 0.270494 | -0.000663821469 | -0.05186105 | -51.86105 | 0.001325150835 | 1278.105 | 0.274822 | -0.000337518053 | -0.0263686 | -52.7372 | 0.001348244608
1.605 | 0.05886 | -0.08475725 | -6.62166 | -13.24332 | 0.0004551971 | [6 empty] | 4.815 | 0.301439 | -0.07353896 | -5.745231 | -45.96185 | 0.001103201 | 12.84 | 0.243228 | -0.03016615 | -2.356731 | -47.13461 | 0.001206139 | 25.68 | 0.255779 | -0.01533186 | -1.197802 | -47.91207 | 0.001224861 | 51.36 | 0.262704 | -0.007747950498 | -0.6053086 | -48.42469 | 0.001239671 | 128.4 | 0.264219 | -0.003174952697 | -0.2480432 | -49.60864 | 0.001266298 | 256.195 | 0.267032 | -0.001615318353 | -0.1261967 | -50.4787 | 0.001291495 | 639.68 | 0.2665989995 | -0.000663738407 | -0.05185456 | -51.85456 | 0.001327559876 | 1282.105 | 0.270927 | -0.000339594815 | -0.02653084 | -53.06169 | 0.001354225736
[12 empty] | 4.83 | 0.297544 | -0.07351366 | -5.743254 | -45.94604 | 0.001102885 | 12.88 | 0.239117 | -0.03015772067 | -2.356072 | -47.12144 | 0.001206476 | 25.76 | 0.251884 | -0.01528126 | -1.193849 | -47.75394 | 0.001224524 | 51.52 | 0.258593 | -0.007776261307 | -0.6075204 | -48.60163 | 0.001241936 | 128.8 | 0.260324 | -0.003174120095 | -0.2479781 | -49.59563 | 0.001269844 | 256.995 | 0.26292 | -0.001618890325 | -0.1264758 | -50.59032 | 0.001293664 | 641.68 | 0.262488 | -0.000662575418 | -0.0517637 | -51.7637 | 0.001326313825 | 1286.105 | 0.266816 | -0.000337434962 | -0.02636211 | -52.72421 | 0.001354059554
[12 empty] | 4.845 | 0.293865 | -0.07352209 | -5.743913 | -45.95130682 | 0.001102758 | 12.92 | 0.235005 | -0.03018302 | -2.358049 | -47.16097 | 0.001206814 | 25.84 | 0.247773 | -0.01532343 | -1.197143 | -47.88571 | 0.001224186 | 51.68 | 0.254697 | -0.007747117896 | -0.6052436 | -48.41948685 | 0.001241869 | 129.2 | 0.256212 | -0.003175785532 | -0.2481082 | -49.62165 | 0.001269962 | 257.795 | 0.259025 | -0.001622296288 | -0.1267418975 | -50.696759 | 0.001296504 | 643.68 | 0.258593 | -0.000670799462 | -0.05240621 | -52.40621 | 0.00133337488 | 1290.105 | 0.26292 | -0.000341671606 | -0.02669309 | -53.38619 | 0.001358213136
[12 empty] | 4.86 | 0.290186 | -0.0734968 | -5.741937 | -45.9355 | 0.001102667 | 12.96 | 0.23111 | -0.03019989 | -2.359366 | -47.18732 | 0.001207657 | 25.92 | 0.243661 | -0.01533186 | -1.197802 | -47.91207 | 0.00122621 | 51.84 | 0.250586 | -0.007770432625 | -0.607065 | -48.5652 | 0.001241403 | 129.6 | 0.252317 | -0.00316745881 | -0.2474577 | -49.49154 | 0.001268678 | 258.595 | 0.254914 | -0.001617976581 | -0.1264044 | -50.56177 | 0.001296089 | 645.68 | 0.254481 | -0.00066348922 | -0.0518351 | -51.8351 | 0.001334288682 | 1294.105 | 0.258809 | -0.00034100702 | -0.02664117 | -53.28235 | 0.001365357252
[12 empty] | 4.875 | 0.286291 | -0.07352209 | -5.743913 | -45.95130682 | 0.001102632 | 13 | 0.226999 | -0.03019145 | -2.358707 | -47.17415 | 0.001207826 | 26 | 0.239766 | -0.01531499438 | -1.196484 | -47.85936 | 0.001225873 | 52 | 0.246691 | -0.007773763034 | -0.6073252 | -48.58602 | 0.001243534 | 130 | 0.2482060045 | -0.003179116175 | -0.2483685 | -49.67369 | 0.001269296 | 259.395 | 0.251019 | -0.001626532874 | -0.1270729 | -50.82915 | 0.001297784 | 647.68 | 0.250586 | -0.000670882524 | -0.0524127 | -52.4127 | 0.001334371744 | 1298.105 | 0.254914 | -0.000337850332 | -0.02639456 | -52.78911 | 0.001357714704
[12 empty] | 4.89 | 0.282612 | -0.07343775779 | -5.737325 | -45.8986 | 0.001102189 | 13.04 | 0.223104 | -0.03014929 | -2.355413 | -47.10826 | 0.001206814 | 26.08 | 0.235655 | -0.01534029 | -1.198461 | -47.93842 | 0.00122621 | 52.16 | 0.242579 | -0.007773763034 | -0.6073252 | -48.58602 | 0.001243801 | 130.4 | 0.244094 | -0.003190773539 | -0.2492792 | -49.85584 | 0.001273959 | 260.195 | 0.246907 | -0.001627695863 | -0.1271637 | -50.8655 | 0.001301721 | 649.68 | 0.246474 | -0.000669636473 | -0.05231535 | -52.31535 | 0.001340518997 | 1302.105 | 0.250802 | -0.000342917658 | -0.02679044 | -53.58088 | 0.00136153598
[12 empty] | 4.905 | 0.278934 | -0.07345463 | -5.738643 | -45.90914 | 0.001101718 | 13.08 | 0.219209 | -0.03018302 | -2.358049 | -47.16097 | 0.001206645 | 26.16 | 0.231759 | -0.01533186 | -1.197802 | -47.91207 | 0.001226885 | 52.32 | 0.238684 | -0.00777209783 | -0.6071951 | -48.57561 | 0.001243668 | 130.8 | 0.240199 | -0.003173287492 | -0.2479131 | -49.58262 | 0.001272841 | 260.995 | 0.243012 | -0.001625120756 | -0.1269626 | -50.78502 | 0.001301107 | 651.68 | 0.242363 | -0.000669802597 | -0.05232833 | -52.32833 | 0.00133943907 | 1306.105 | 0.246907 | -0.000341256236 | -0.02666064 | -53.32129 | 0.001368347788
[12 empty] | 4.92 | 0.275039 | -0.07347993 | -5.740619 | -45.92496 | 0.001101999 | 13.12 | 0.215097 | -0.03020832 | -2.360025 | -47.2005 | 0.001207826 | 26.24 | 0.227648 | -0.01534873 | -1.199119 | -47.96477 | 0.001227222 | 52.48 | 0.234573 | -0.007782922592 | -0.6080408275 | -48.6432662 | 0.0012444 | 131.2 | 0.236304 | -0.003195769386 | -0.2496695 | -49.9339 | 0.001273792 | 261.795 | 0.238901 | -0.001630021958 | -0.1273455 | -50.93819 | 0.001302087 | 653.68 | 0.238468 | -0.000671630143 | -0.0524711 | -52.4711 | 0.00134143274 | 1310.105 | 0.242796 | -0.000343665306 | -0.02684885 | -53.6977 | 0.001369843084
[12 empty] | 4.935 | 0.27136 | -0.07347993 | -5.740619 | -45.92496 | 0.001102189 | 13.16 | 0.210986 | -0.03019145 | -2.358707 | -47.17415 | 0.001207994 | 26.32 | 0.223753 | -0.01529813 | -1.19516626 | -47.8066504 | 0.001225873 | 52.64 | 0.230461 | -0.007807902526 | -0.6099924 | -48.79939 | 0.001247265 | 131.6 | 0.232192 | -0.003192438744 | -0.2494093 | -49.88186 | 0.001277671 | 262.595 | 0.235005 | -0.00163251406 | -0.1275402 | -51.01606 | 0.001304994 | 655.68 | 0.234356 | -0.000670051842 | -0.0523478 | -52.3478 | 0.001341681985 | 1314.105 | 0.238901 | -0.000343166874 | -0.02680991 | -53.61982 | 0.00137366436
[12 empty] | 4.95 | 0.267681 | -0.07343775779 | -5.737325 | -45.8986 | 0.001101873 | 13.2 | 0.20709 | -0.03022518754 | -2.361343 | -47.22686 | 0.001208332 | 26.4 | 0.219641 | -0.01534029 | -1.198461 | -47.93842 | 0.001225536 | 52.8 | 0.226566 | -0.007764603943 | -0.6066097 | -48.52877 | 0.001245799 | 132 | 0.228081 | -0.003189940704 | -0.2492141175 | -49.8428235 | 0.001276456 | 263.395 | 0.230894 | -0.001635421533 | -0.1277673 | -51.10692 | 0.001307154 | 657.68 | 0.230461 | -0.00067678059 | -0.05287348 | -52.87348 | 0.001346832432 | 1318.105 | 0.234789 | -0.000344911386 | -0.0269462 | -53.8924 | 0.00137615652
[12 empty] | 4.965 | 0.263786 | -0.07345463 | -5.738643 | -45.90914 | 0.001101718 | 13.24 | 0.202979 | -0.03025049 | -2.363319 | -47.26639 | 0.001209512 | 26.48 | 0.215746 | -0.01535716 | -1.199778 | -47.99113 | 0.001227897 | 52.96 | 0.222454 | -0.007789583877 | -0.6085612 | -48.6849 | 0.001244334 | 132.4 | 0.224186 | -0.003185777459 | -0.2488889 | -49.77777 | 0.001275124 | 264.195 | 0.226999 | -0.001627197489 | -0.1271248 | -50.84992 | 0.001305077 | 659.68 | 0.22635 | -0.000668888795 | -0.05225694 | -52.25694 | 0.001345669385 | 1322.105 | 0.230894 | -0.000347486581 | -0.02714739 | -54.29478 | 0.001384795934
[12 empty] | 4.98 | 0.259891 | -0.07346306 | -5.739302 | -45.91441 | 0.001101873 | 13.28 | 0.199084 | -0.03023362 | -2.362002 | -47.24003 | 0.001209681 | 26.56 | 0.211635 | -0.01533186 | -1.197802 | -47.91207 | 0.00122756 | 53.12 | 0.218559 | -0.007797910366 | -0.6092117 | -48.73694 | 0.001246998 | 132.8 | 0.220074 | -0.003194936784 | -0.2496044 | -49.92088725 | 0.001276172 | 264.995 | 0.222887 | -0.001637498266 | -0.1279296 | -51.17182 | 0.001305858 | 661.68 | 0.222454 | -0.000676946715 | -0.05288646 | -52.88646 | 0.00134583551 | 1326.105 | 0.226782 | -0.000342419225 | -0.0267515 | -53.503 | 0.001379811612
[12 empty] | 4.995 | 0.256212 | -0.07343775779 | -5.737325 | -45.8986 | 0.001101746 | 13.32 | 0.194972 | -0.03025049 | -2.363319 | -47.26639 | 0.001209681 | 26.64 | 0.20774 | -0.01537403 | -1.201096 | -48.04384 | 0.001228234 | 53.28 | 0.214448 | -0.007792914752 | -0.608821465 | -48.7057172 | 0.001247265 | 133.2 | 0.216179 | -0.003204096109 | -0.25032 | -50.064 | 0.001279787 | 265.795 | 0.218992 | -0.00163849513 | -0.1280074 | -51.20297 | 0.001310427 | 663.68 | 0.218343 | -0.00067719596 | -0.05290593 | -52.90593 | 0.001354142675 | 1330.105 | 0.222887 | -0.000347154302 | -0.02712143 | -54.24286 | 0.001379147054
[12 empty] | 5.01 | 0.252533 | -0.07342089 | -5.736007 | -45.88806 | 0.001101465 | 13.36 | 0.191077 | -0.03025049 | -2.363319 | -47.26639 | 0.001210018 | 26.72 | 0.203628 | -0.01537403 | -1.201096 | -48.04384 | 0.001229921 | 53.44 | 0.210553 | -0.007799576037 | -0.6093419 | -48.74735 | 0.001247398 | 133.6 | 0.212067 | -0.003193271346 | -0.2494743 | -49.89486 | 0.001279503 | 266.595 | 0.214881 | -0.001638246002 | -0.127988 | -51.19519 | 0.001310676 | 665.68 | 0.214448 | -0.00067594985 | -0.05280858 | -52.80858 | 0.00135314581 | 1334.105 | 0.218776 | -0.000344911386 | -0.0269462 | -53.8924 | 0.001384131376
[12 empty] | 5.025 | 0.248638 | -0.07347149 | -5.73996 | -45.91968 | 0.001101683 | 13.4 | 0.186966 | -0.03029265441 | -2.366614 | -47.33227 | 0.001210862 | 26.8 | 0.199517 | -0.01538246125 | -1.201755 | -48.07019 | 0.001230258 | 53.6 | 0.206441 | -0.007807069924 | -0.6099273 | -48.79419 | 0.00124853 | 134 | 0.208172 | -0.003209091956 | -0.2507103 | -50.14206 | 0.001280453 | 267.395 | 0.210769 | -0.001642648713 | -0.1283319 | -51.33277 | 0.001312338 | 667.68 | 0.210336 | -0.000678358949 | -0.05299679 | -52.99679 | 0.001354308799 | 1338.105 | 0.214881 | -0.000349646434 | -0.02731613 | -54.63226 | 0.00138911564
[12 empty] | 5.04 | 0.24496 | -0.07347149 | -5.73996 | -45.91968 | 0.001102063 | 13.44 | 0.182854 | -0.03026735 | -2.364637 | -47.29274 | 0.001211199 | 26.88 | 0.195621 | -0.01535716 | -1.199778 | -47.99113 | 0.001229584 | 53.76 | 0.202546 | -0.007832882926 | -0.611944 | -48.95552 | 0.001251195 | 134.4 | 0.204061 | -0.003211589996 | -0.2509055 | -50.18109 | 0.001284117 | 268.195 | 0.206874 | -0.001644310192 | -0.1284617 | -51.3846935 | 0.001314814 | 669.68 | 0.206441 | -0.000678275886 | -0.0529903 | -52.9903 | 0.001356634835 | 1342.105 | 0.210769 | -0.000347154302 | -0.02712143 | -54.24286 | 0.001393601472
[12 empty] | 5.055 | 0.241281 | -0.07345463 | -5.738643 | -45.90914 | 0.001101936 | 13.48 | 0.178959 | -0.03029265441 | -2.366614 | -47.33227 | 0.001211199 | 26.96 | 0.19151 | -0.01539933 | -1.203073 | -48.1229 | 0.001230258 | 53.92 | 0.198435 | -0.007793747354 | -0.6088865 | -48.71092 | 0.001250129 | 134.8 | 0.200166 | -0.003203263506 | -0.250255 | -50.05099 | 0.001283 | 268.995 | 0.202762 | -0.00164663617 | -0.1286435 | -51.45738 | 0.001316358 | 671.68 | 0.20233 | -0.000683343213 | -0.05338619 | -53.38619 | 0.001361619099 | 1346.105 | 0.206874 | -0.000348732632 | -0.02724474 | -54.48947375 | 0.001391773868
[12 empty] | 5.07 | 0.237602 | -0.07348836 | -5.741278 | -45.93023 | 0.001102098 | 13.52 | 0.174847 | -0.03033482 | -2.369908 | -47.39816 | 0.001212577 | 27.04 | 0.187615 | -0.01540776 | -1.203731 | -48.14925 | 0.001232312 | 54.08 | 0.194539 | -0.007823723368 | -0.6112284 | -48.89827105 | 0.001249426 | 135.2 | 0.196054 | -0.003202430671 | -0.2501899 | -50.03798 | 0.001281119 | 269.795 | 0.198867 | -0.001640904229 | -0.1281956 | -51.27826 | 0.001315046 | 673.68 | 0.198435 | -0.000678525073 | -0.05300977 | -53.00977 | 0.001361868286 | 1350.105 | 0.202762 | -0.000350809423 | -0.02740699 | -54.81397 | 0.00139908411
[12 empty] | 5.085 | 0.233707 | -0.07347993 | -5.740619 | -45.92496 | 0.001102252 | 13.56 | 0.170952 | -0.03031795 | -2.36859 | -47.3718 | 0.001213054 | 27.12 | 0.183503 | -0.01538246125 | -1.201755 | -48.07019 | 0.001231608 | 54.24 | 0.190428 | -0.007832049392 | -0.6118789 | -48.9503087 | 0.001252461 | 135.6 | 0.192159 | -0.003213255433 | -0.2510356 | -50.20712 | 0.001283167 | 270.595 | 0.194756 | -0.001646719174 | -0.1286499 | -51.45997 | 0.001315029 | 675.68 | 0.194323 | -0.00068317703 | -0.05337321 | -53.37321 | 0.001361702103 | 1354.105 | 0.198867 | -0.000347901921 | -0.02717984 | -54.35968 | 0.001397422688
[12 empty] | 5.1 | 0.229812 | -0.07350523 | -5.742596 | -45.94077 | 0.001102379 | 13.6 | 0.166841 | -0.03035169 | -2.371226 | -47.42451 | 0.001213392 | 27.2 | 0.179608 | -0.01541619 | -1.20439 | -48.17561 | 0.001231945 | 54.4 | 0.186533 | -0.007826221175 | -0.6114235 | -48.91388 | 0.00125266 | 136 | 0.188048 | -0.003226578003 | -0.2520764 | -50.41528 | 0.001287947 | 271.395 | 0.190861 | -0.001654361724 | -0.129247 | -51.6988 | 0.001320412 | 677.68 | 0.190428 | -0.000684838451 | -0.053503 | -53.503 | 0.001368015481 | 1358.105 | 0.194756 | -0.000352304691 | -0.0275238 | -55.04761 | 0.001400413224
[12 empty] | 5.115 | 0.226133 | -0.07347149 | -5.73996 | -45.91968 | 0.001102316 | 13.64 | 0.162946 | -0.03034326 | -2.370567 | -47.41134 | 0.001213898 | 27.28 | 0.175497 | -0.01542463 | -1.205049 | -48.20196 | 0.001233632 | 54.56 | 0.182421 | -0.007844539359 | -0.6128546 | -49.02837 | 0.00125366 | 136.4 | 0.184152 | -0.003207426751 | -0.2505802 | -50.11604 | 0.001286781 | 272.195 | 0.186749 | -0.001649128273 | -0.1288381 | -51.53526 | 0.001321426 | 679.68 | 0.186316 | -0.000680851052 | -0.05319149 | -53.19149 | 0.001365689503 | 1362.105 | 0.190861 | -0.000351058639 | -0.02742646 | -54.85291 | 0.00140672666
[12 empty] | 5.13 | 0.222238 | -0.07347993 | -5.740619 | -45.92496 | 0.001102161 | 13.68 | 0.159051 | -0.03039385 | -2.37452 | -47.4904 | 0.001214741 | 27.36 | 0.171602 | -0.01541619 | -1.20439 | -48.17561 | 0.001233632 | 54.72 | 0.17831 | -0.007845372893 | -0.6129198 | -49.03358 | 0.001255192 | 136.8 | 0.180041 | -0.003224079963 | -0.2518812 | -50.37625 | 0.001286331 | 272.995 | 0.182854 | -0.001656355453 | -0.1294028 | -51.76111 | 0.001322173 | 681.68 | 0.182205 | -0.000688992033 | -0.0538275 | -53.8275 | 0.001369843085 | 1366.105 | 0.186749 | -0.000353218493 | -0.02759519 | -55.19039 | 0.001408554264
[12 empty] | 5.145 | 0.218776 | -0.07350523 | -5.742596 | -45.94077 | 0.001102379 | 13.72 | 0.154939 | -0.03036856 | -2.372543 | -47.45087 | 0.001215247 | 27.44 | 0.16749 | -0.01541619 | -1.20439 | -48.17561 | 0.001233294 | 54.88 | 0.174415 | -0.007858695462 | -0.6139606 | -49.11685 | 0.001256324 | 137.2 | 0.176146 | -0.003234904725 | -0.2527269 | -50.54539 | 0.001291777 | 273.795 | 0.178743 | -0.001658016932 | -0.1295326 | -51.81303 | 0.001325779 | 683.68 | 0.17831 | -0.000687413674 | -0.05370419 | -53.70419 | 0.001376405707 | 1370.105 | 0.182854 | -0.000353052339 | -0.02758221 | -55.16443 | 0.001412541664
[12 empty] | 5.16 | 0.214881 | -0.07353896 | -5.745231 | -45.96185 | 0.001102822 | 13.76 | 0.150828 | -0.03038542 | -2.373861 | -47.47722 | 0.001215078 | 27.52 | 0.163595 | -0.01544149 | -1.206367 | -48.25467 | 0.001234306 | 55.04 | 0.170303002 | -0.007832882926 | -0.611944 | -48.95552 | 0.001255325 | 137.6 | 0.172034 | -0.003214088036 | -0.2511006 | -50.22013 | 0.001289828 | 274.595 | 0.174847 | -0.001659346046 | -0.1296364 | -51.85456 | 0.001326925 | 685.68 | 0.174198 | -0.000688659726 | -0.05380154 | -53.80154 | 0.0013760734 | 1374.105 | 0.178743 | -0.000352055504 | -0.02750433625 | -55.0086725 | 0.001410215686
[12 empty] | 5.175 | 0.211202 | -0.07353052 | -5.744572 | -45.95658 | 0.001103046 | 13.8 | 0.146716 | -0.03043602 | -2.377814 | -47.55628 | 0.001216428 | 27.6 | 0.159483 | -0.01545836 | -1.207684 | -48.30738 | 0.001235993 | 55.2 | 0.166408 | -0.007860360667 | -0.6140907 | -49.12725 | 0.001255458 | 138 | 0.168139 | -0.003234904725 | -0.2527269 | -50.54539 | 0.001289779 | 275.395 | 0.170736 | -0.001657186192 | -0.1294677 | -51.7870685 | 0.001326593 | 687.68 | 0.170303002 | -0.000686167623 | -0.05360685 | -53.60685 | 0.001374827349 | 1378.105 | 0.174631 | -0.000356458273 | -0.0278483 | -55.69661 | 0.001417027554
[12 empty] | 5.19 | 0.207307 | -0.07353896 | -5.745231 | -45.96185 | 0.001103011 | 13.84 | 0.142821 | -0.03039385 | -2.37452 | -47.4904 | 0.001216596 | 27.68 | 0.155372 | -0.01544992812 | -1.207026 | -48.28103 | 0.00123633 | 55.36 | 0.162297 | -0.007862858474 | -0.6142858 | -49.14287 | 0.001257856 | 138.4 | 0.164028 | -0.003237402765 | -0.2529221 | -50.58442 | 0.001294442 | 276.195 | 0.166624 | -0.001661755028 | -0.1298246 | -51.92984 | 0.001327607 | 689.68 | 0.166192 | -0.000691318011 | -0.05400922 | -54.00922 | 0.001377485634 | 1382.105 | 0.170736 | -0.000353633834 | -0.02762764 | -55.25529 | 0.001420184214
[12 empty] | 5.205 | 0.203628 | -0.07358113 | -5.748526 | -45.98821 | 0.001103391 | 13.88 | 0.138709 | -0.03042758815 | -2.377155 | -47.54311 | 0.001216428 | 27.76 | 0.151477 | -0.01547523 | -1.209002 | -48.36009 | 0.001237005 | 55.52 | 0.158401 | -0.007856196724 | -0.6137654 | -49.10123 | 0.001257523 | 138.8 | 0.159916 | -0.003244896652 | -0.2535076 | -50.70151 | 0.00129649 | 276.995 | 0.162729 | -0.001666240976 | -0.1301751 | -52.0700305 | 0.001331178 | 691.68 | 0.162297 | -0.000691899506 | -0.05405465 | -54.05465 | 0.001383217517 | 1386.105 | 0.166624 | -0.000357288984 | -0.0279132 | -55.82640375 | 0.001421845636
[12 empty] | 5.22 | 0.199949 | -0.0735727 | -5.747867 | -45.98293 | 0.001103644 | 13.92 | 0.134814 | -0.03046132 | -2.379791 | -47.59582 | 0.001217777 | 27.84 | 0.147365 | -0.01547523 | -1.209002 | -48.36009 | 0.001238017 | 55.68 | 0.15429 | -0.007887005806 | -0.6161723 | -49.29379 | 0.001259455 | 139.2 | 0.156021 | -0.00323656993 | -0.252857 | -50.57141 | 0.001296274 | 277.795 | 0.158618 | -0.001662419643 | -0.1298765 | -51.95061 | 0.001331495 | 693.68 | 0.158185 | -0.000689490465 | -0.05386644 | -53.86644 | 0.001381389971 | 1390.105 | 0.162729 | -0.000356125965 | -0.02782234 | -55.64468 | 0.001426829898
[12 empty] | 5.235 | 0.196054 | -0.07358956337 | -5.749185 | -45.99348 | 0.001103742 | 13.96 | 0.130703 | -0.03047819 | -2.381108 | -47.62216995 | 0.001218789 | 27.92 | 0.14347 | -0.01548366 | -1.209661 | -48.38644 | 0.001238354 | 55.84 | 0.150395 | -0.007881176658 | -0.6157169 | -49.25735 | 0.001261453 | 139.6 | 0.151910007 | -0.003245729255 | -0.2535726 | -50.71452 | 0.00129649 | 278.595 | 0.154723 | -0.00166798546 | -0.1303114 | -52.12455 | 0.001332142 | 695.68 | 0.15429 | -0.000695471594 | -0.05433372 | -54.33372 | 0.001384962059 | 1394.105 | 0.158618 | -0.000356042903 | -0.02781585 | -55.6317 | 0.001424337736
[12 empty] | 5.25 | 0.192376 | -0.07358956337 | -5.749185 | -45.99348 | 0.001103834 | 14 | 0.126808 | -0.03046975 | -2.38045 | -47.60899 | 0.001218958 | 28 | 0.139359 | -0.01548366 | -1.209661 | -48.38644 | 0.001238692 | 56 | 0.146283 | -0.007892834023 | -0.6166277 | -49.33021 | 0.00126192 | 140 | 0.148014 | -0.003254055977 | -0.2542231 | -50.84462 | 0.001299937 | 279.395 | 0.150828 | -0.001670892932 | -0.1305385 | -52.2154 | 0.001335531 | 697.68 | 0.150178 | -0.000694557792 | -0.0542623275 | -54.2623275 | 0.001390029386 | 1398.105 | 0.154723 | -0.00035712283 | -0.02790022 | -55.80044 | 0.001426331466
[12 empty] | 5.265 | 0.18848 | -0.07365703 | -5.754455 | -46.03564 | 0.00110434 | 14.04 | 0.122696 | -0.03050349 | -2.383085 | -47.6617 | 0.001219464 | 28.08 | 0.135464 | -0.01550896 | -1.211638 | -48.46551 | 0.001239704 | 56.16 | 0.142172 | -0.007877013646 | -0.6153917 | -49.23134 | 0.001261587 | 140.4 | 0.143903 | -0.00323906797 | -0.2530522 | -50.61044 | 0.001298605 | 280.195 | 0.146716 | -0.001669397578 | -0.1304217 | -52.16867 | 0.001336147 | 699.68 | 0.146283 | -0.00069688377 | -0.05444404 | -54.44404 | 0.001391441562 | 1402.105 | 0.150611 | -0.000359614962 | -0.02809492 | -56.18984 | 0.001433475584
[12 empty] | 5.28 | 0.184802 | -0.07362329 | -5.75182 | -46.01456 | 0.001104628 | 14.08 | 0.118801 | -0.03054566 | -2.386379 | -47.72759 | 0.001220982 | 28.16 | 0.131352 | -0.01551739499 | -1.212296 | -48.49186 | 0.001241053 | 56.32 | 0.138277 | -0.007887838408 | -0.6162374 | -49.29899005 | 0.001261187 | 140.8 | 0.140008 | -0.003259884659 | -0.2546785 | -50.9357 | 0.00129982 | 280.995 | 0.142605 | -0.001671557431 | -0.1305904 | -52.23617 | 0.001336362 | 701.68 | 0.142172 | -0.000694391667 | -0.05424935 | -54.24935 | 0.001391275437 | 1406.105 | 0.146716 | -0.000360777951 | -0.02818578 | -56.37155 | 0.001440785826
[12 empty] | 5.295 | 0.181123 | -0.0736739 | -5.755773 | -46.04619 | 0.001104719 | 14.12 | 0.114906 | -0.03051192 | -2.383744 | -47.67488 | 0.00122115 | 28.24 | 0.127457 | -0.01551739499 | -1.212296 | -48.49186 | 0.00124139 | 56.48 | 0.134165 | -0.007916148752 | -0.6184491 | -49.4759297 | 0.001264318 | 141.2 | 0.135896 | -0.003255721414 | -0.2543532 | -50.87065 | 0.001303101 | 281.795 | 0.138709 | -0.001676292508 | -0.1309604 | -52.38414 | 0.001339171 | 703.68 | 0.138277 | -0.000696634583 | -0.05442458 | -54.42458 | 0.00139102625 | 1410.105 | 0.142605 | -0.000357621262 | -0.02793916 | -55.87832 | 0.001436798426
[12 empty] | 5.31 | 0.177228 | -0.07372449 | -5.759726 | -46.07781 | 0.001105478 | 14.16 | 0.110794 | -0.03053722 | -2.38572 | -47.71441 | 0.001220982 | 28.32 | 0.123345 | -0.01553426 | -1.213614 | -48.54457 | 0.001242065 | 56.64 | 0.13027 | -0.007902826183 | -0.6174083 | -49.39266 | 0.001265517 | 141.6 | 0.131785 | -0.003264880739 | -0.2550688 | -51.01376 | 0.00130415 | 282.595 | 0.134598 | -0.00168127683 | -0.1313498 | -52.5399 | 0.001343007 | 705.68 | 0.134165 | -0.000702034216 | -0.05484642 | -54.84642 | 0.001398668799 | 1414.105 | 0.138709 | -0.000361774815 | -0.02826366 | -56.52731 | 0.001438792154
[12 empty] | 5.325 | 0.173549 | -0.07374136 | -5.761044 | -46.08835 | 0.001105984 | 14.2 | 0.106683 | -0.03056252189 | -2.387697 | -47.75394 | 0.001221994 | 28.4 | 0.11945 | -0.01555956 | -1.215591 | -48.62363 | 0.001243752 | 56.8 | 0.126159 | -0.007920312695 | -0.6187744 | -49.50195 | 0.00126585 | 142 | 0.12789 | -0.003261549864 | -0.2548086 | -50.96172 | 0.001305266 | 283.395 | 0.130703 | -0.001677704742 | -0.1310707 | -52.42827 | 0.001343572 | 707.68 | 0.13027 | -0.000696302275 | -0.05439862 | -54.39862 | 0.001398336491 | 1418.105 | 0.134598 | -0.00036235631 | -0.02830909 | -56.61817 | 0.00144826225
[12 empty] | 5.34 | 0.16987 | -0.07370762527 | -5.758408 | -46.06727 | 0.001105893 | 14.24 | 0.102788 | -0.03056252189 | -2.387697 | -47.75394 | 0.0012225 | 28.48 | 0.115339 | -0.0155427 | -1.214273 | -48.57092 | 0.001244089 | 56.96 | 0.122263 | -0.007929471321 | -0.6194899 | -49.5592 | 0.001267982 | 142.4 | 0.123778 | -0.003263215302 | -0.2549387 | -50.98774 | 0.001304933 | 284.195 | 0.126591 | -0.001683436683 | -0.1315185 | -52.6074 | 0.001344487 | 709.68 | 0.126159 | -0.000704111008 | -0.0550086725 | -55.0086725 | 0.001400413283 | 1422.105 | 0.130703 | -0.000359864178 | -0.02811439 | -56.22878 | 0.001444440976
[12 empty] | 5.355 | 0.165975 | -0.0737498 | -5.761703 | -46.09362 | 0.001105921 | 14.28 | 0.098676 | -0.03057096 | -2.388356 | -47.76712 | 0.001222668 | 28.56 | 0.111444 | -0.01555956 | -1.215591 | -48.62363 | 0.001244089 | 57.12 | 0.118152 | -0.007923643105 | -0.6190346 | -49.52277 | 0.001268248 | 142.8 | 0.119883 | -0.003281533951 | -0.2563698 | -51.27397 | 0.00130898 | 284.995 | 0.122696 | -0.001687174896 | -0.1318105 | -52.7242155 | 0.001348224 | 711.68 | 0.122263 | -0.000704277132 | -0.05502165 | -55.02165 | 0.00140838814 | 1426.105 | 0.126591 | -0.000364765379 | -0.0284973 | -56.99459 | 0.001449259114
[12 empty] | 5.37 | 0.162297 | -0.0737751 | -5.76367951 | -46.10943608 | 0.001106427 | 14.32 | 0.09456499666 | -0.03058782 | -2.389674 | -47.79347 | 0.001223174 | 28.64 | 0.107332 | -0.015568 | -1.21625 | -48.64999 | 0.001245101 | 57.28 | 0.114257 | -0.00791531615 | -0.6183841 | -49.47073 | 0.001267116 | 143.2 | 0.115772 | -0.003259052057 | -0.2546134 | -50.92269 | 0.001308097 | 285.795 | 0.118585 | -0.001680944464 | -0.1313238 | -52.5295145 | 0.001347279 | 713.68 | 0.118152 | -0.000705190934 | -0.05509304 | -55.09304 | 0.001409468066 | 1430.105 | 0.122696 | -0.000364848442 | -0.02850378 | -57.00757 | 0.001459227642
[12 empty] | 5.385 | 0.158618 | -0.07380039 | -5.765656 | -46.12525 | 0.001106842 | 14.36 | 0.09067 | -0.03063842 | -2.393627 | -47.87254 | 0.001224524 | 28.72 | 0.103221 | -0.01558486186 | -1.217567 | -48.70269 | 0.001246113 | 57.44 | 0.110145 | -0.007940296084 | -0.6203356 | -49.62685 | 0.001268448 | 143.6 | 0.111876 | -0.003285697196 | -0.2566951 | -51.33902 | 0.00130898 | 286.595 | 0.11469 | -0.001687091775 | -0.131804 | -52.72162 | 0.001347194 | 715.68 | 0.11404 | -0.000704111008 | -0.0550086725 | -55.0086725 | 0.001409301942 | 1434.105 | 0.118585 | -0.000365679152 | -0.02856868375 | -57.1373675 | 0.001461055188
[12 empty] | 5.4 | 0.154723 | -0.07381726 | -5.766973 | -46.13579 | 0.001107123 | 14.4 | 0.086775 | -0.03061312 | -2.39165 | -47.833 | 0.00122503 | 28.8 | 0.09932500124 | -0.015568 | -1.21625 | -48.64999 | 0.001246113 | 57.6 | 0.10625 | -0.007951120846 | -0.6211813 | -49.69451 | 0.001271312 | 144 | 0.107765 | -0.003279035911 | -0.2561747 | -51.23494 | 0.001312927 | 287.395 | 0.110578 | -0.001690331614 | -0.1320572 | -52.82286 | 0.001350949 | 717.68 | 0.110145 | -0.000705273997 | -0.05509953 | -55.09953 | 0.001409385005 | 1438.105 | 0.11469 | -0.000363020896 | -0.0283610075 | -56.722015 | 0.001457400096
[12 empty] | 5.415 | 0.151044 | -0.07386786 | -5.770927 | -46.16742 | 0.001107629 | 14.44 | 0.08266299963 | -0.03064686 | -2.394286 | -47.88571 | 0.001225198 | 28.88 | 0.095214 | -0.01560173 | -1.218885 | -48.7554 | 0.001246788 | 57.76 | 0.102139 | -0.007939463481 | -0.6202706 | -49.62165 | 0.001271246 | 144.4 | 0.10387 | -0.003284031991 | -0.256565 | -51.313 | 0.001312594 | 288.195 | 0.106683 | -0.00169373746 | -0.1323232 | -52.9293 | 0.001353659 | 719.68 | 0.106034 | -0.000710092077 | -0.05547594 | -55.47594 | 0.001415366074 | 1442.105 | 0.110578 | -0.000367008295 | -0.02867252 | -57.34505 | 0.001460058382
[12 empty] | 5.43 | 0.147149 | -0.0739184618 | -5.77488 | -46.19904 | 0.001108388 | 14.48 | 0.078768 | -0.03065529 | -2.394944 | -47.89889 | 0.001226042 | 28.96 | 0.091319 | -0.01562703 | -1.220862 | -48.83446 | 0.001249149 | 57.92 | 0.098244 | -0.007961113006 | -0.621962 | -49.75696 | 0.001272045 | 144.8 | 0.099758 | -0.003281533951 | -0.2563698 | -51.27397 | 0.001313143 | 288.995 | 0.102571 | -0.001691411482 | -0.1321415 | -52.85661 | 0.001354039 | 721.68 | 0.102139 | -0.000705606246 | -0.05512549 | -55.12549 | 0.001415698323 | 1446.105 | 0.106467 | -0.00036758979 | -0.02871795 | -57.4359 | 0.00146919617
[12 empty] | 5.445 | 0.143687 | -0.07390159 | -5.773562 | -46.1885 | 0.001108676 | 14.52 | 0.074656 | -0.03068059 | -2.396921 | -47.93842 | 0.001226746 | 29.04 | 0.087207 | -0.01560173 | -1.218885 | -48.7554 | 0.001249179 | 58.08 | 0.094132 | -0.007961945608 | -0.622027 | -49.76216005 | 0.001273874 | 145.2 | 0.095863 | -0.003282366553 | -0.2564349 | -51.28698 | 0.00131276 | 289.795 | 0.098676 | -0.001695481944 | -0.1324595 | -52.98381075 | 0.001354788 | 723.68 | 0.098027 | -0.000711338187 | -0.0555733 | -55.5733 | 0.001416944433 | 1450.105 | 0.102571 | -0.000367257511 | -0.02869199 | -57.38399 | 0.001469694602
[12 empty] | 5.46 | 0.139791 | -0.07396906 | -5.778833 | -46.23066 | 0.00110902 | 14.56 | 0.070545 | -0.03071432 | -2.399556 | -47.99113 | 0.001227897 | 29.12 | 0.083096 | -0.01561016 | -1.219544 | -48.78176 | 0.001248474 | 58.24 | 0.09002 | -0.007968607359 | -0.6225474 | -49.8038 | 0.001274443 | 145.6 | 0.091752 | -0.00330235064 | -0.2579961 | -51.59922875 | 0.001316974 | 290.595 | 0.09456499666 | -0.001700798515 | -0.1328749 | -53.14995 | 0.001358491 | 725.68 | 0.094132 | -0.000712168869 | -0.05563819 | -55.63819 | 0.001423507056 | 1454.105 | 0.09846 | -0.000370746508 | -0.02896457 | -57.92914 | 0.001476008038
[12 empty] | 5.475 | 0.136113 | -0.07398593 | -5.780151 | -46.2412 | 0.001109653 | 14.6 | 0.06665 | -0.03072276 | -2.400215 | -48.00431 | 0.00122874 | 29.2 | 0.079201 | -0.0156439 | -1.222179 | -48.88718 | 0.001250161 | 58.4 | 0.086125 | -0.007965276018 | -0.6222872 | -49.78298 | 0.001274709 | 146 | 0.08785700053 | -0.003284031991 | -0.256565 | -51.313 | 0.001317256 | 291.395 | 0.090453 | -0.001697807922 | -0.1326412 | -53.0565 | 0.001359422 | 727.68 | 0.09002 | -0.000711504312 | -0.05558627 | -55.58627 | 0.001423673181 | 1458.105 | 0.09456499666 | -0.000369583489 | -0.02887371 | -57.74742 | 0.001480659994
[12 empty] | 5.49 | 0.132218 | -0.0740281 | -5.783445 | -46.26756 | 0.001110095 | 14.64 | 0.062538 | -0.0307649225 | -2.40351 | -48.07019 | 0.001229752 | 29.28 | 0.075306 | -0.01562703 | -1.220862 | -48.83446 | 0.001250836 | 58.56 | 0.082014 | -0.007975268178 | -0.6230678 | -49.84543 | 0.001275242 | 146.4 | 0.083745 | -0.003304015845 | -0.2581262 | -51.62525 | 0.001317589 | 292.195 | 0.086558 | -0.001700050896 | -0.1328165 | -53.1265905 | 0.001359175 | 729.68 | 0.086125 | -0.000713331858 | -0.05572905 | -55.72905 | 0.00142483617 | 1462.105 | 0.090453 | -0.000371411064 | -0.02901649 | -58.03297875 | 0.001481989106
[12 empty] | 5.505 | 0.128539 | -0.07404497 | -5.784763 | -46.2781 | 0.001110573 | 14.68 | 0.058643 | -0.03073962 | -2.401533 | -48.03066 | 0.00123009 | 29.36 | 0.071194 | -0.01566076 | -1.223497 | -48.93988 | 0.00125151 | 58.72 | 0.078119 | -0.007996917702 | -0.6247592 | -49.98074 | 0.001277774 | 146.8 | 0.07985 | -0.003305681283 | -0.2582564 | -51.65127 | 0.00132197 | 292.995 | 0.08266299963 | -0.001702626119 | -0.1330177 | -53.20707 | 0.00136105 | 731.68 | 0.082014 | -0.00071466103 | -0.05583289 | -55.83289 | 0.001427992888 | 1466.105 | 0.086558 | -0.000369749643 | -0.02888669 | -57.77338 | 0.001482321414
[12 empty] | 5.52 | 0.124644 | -0.07412086 | -5.790693 | -46.32554017 | 0.001111234 | 14.72 | 0.054532 | -0.03077336 | -2.404168 | -48.08337 | 0.001230258 | 29.44 | 0.067083 | -0.01566919 | -1.224156 | -48.96623 | 0.001253197 | 58.88 | 0.074007 | -0.007983595133 | -0.6237184 | -49.89747 | 0.00127844 | 147.2 | 0.07573799789 | -0.003306513885 | -0.2583214 | -51.66428 | 0.001322419 | 293.795 | 0.078552 | -0.001707527321 | -0.1334006 | -53.36023 | 0.001364093 | 733.68 | 0.077902 | -0.000719562231 | -0.0562158 | -56.2158 | 0.001434223261 | 1470.105 | 0.082447 | -0.000372906361 | -0.02913331 | -58.26662 | 0.001485312008
[12 empty] | 5.535 | 0.120749 | -0.07414616 | -5.792669 | -46.34135 | 0.001111993 | 14.76 | 0.050637 | -0.03079866 | -2.406145 | -48.1229 | 0.001231439 | 29.52 | 0.063187 | -0.0156945 | -1.226132 | -49.0453 | 0.001254546 | 59.04 | 0.070112 | -0.008002745919 | -0.6252145 | -50.01716 | 0.001278906 | 147.6 | 0.071843 | -0.003304015845 | -0.2581262 | -51.62525 | 0.001322136 | 294.595 | 0.07444 | -0.001708025695 | -0.1334395 | -53.3758 | 0.0013662 | 735.68 | 0.074007 | -0.000715740956 | -0.05591726 | -55.91726 | 0.001435303187 | 1474.105 | 0.078552 | -0.000373986259 | -0.02921768 | -58.43535 | 0.00149378524
[12 empty] | 5.55 | 0.117286 | -0.07415459305 | -5.793328 | -46.34662 | 0.001112281 | 14.8 | 0.046525 | -0.03080709 | -2.406804 | -48.13608 | 0.001232114 | 29.6 | 0.059076 | -0.01566919 | -1.224156 | -48.96623 | 0.001254546 | 59.2 | 0.06600099802 | -0.008016901091 | -0.6263204 | -50.10563 | 0.001281571 | 148 | 0.067732 | -0.003311509965 | -0.2587117 | -51.74234 | 0.001323085 | 295.395 | 0.070545 | -0.001710767043 | -0.1336537 | -53.46147 | 0.001367496 | 737.68 | 0.069896 | -0.000721057469 | -0.05633261 | -56.33261 | 0.001436798425 | 1478.105 | 0.07444 | -0.000373238639 | -0.02915927 | -58.31854 | 0.001494449796
[12 empty] | 5.565 | 0.113608 | -0.07416303 | -5.793986 | -46.35189 | 0.001112372 | 14.84 | 0.04263 | -0.03084082 | -2.409439 | -48.18879 | 0.001232957 | 29.68 | 0.055181 | -0.01571136 | -1.22745 | -49.09801 | 0.001255221 | 59.36 | 0.061889 | -0.007998582907 | -0.6248893 | -49.99114 | 0.001281237 | 148.4 | 0.06362 | -0.003332326422 | -0.260338 | -52.0676 | 0.001328747 | 296.195 | 0.066433 | -0.00172073557 | -0.1344325 | -53.77299 | 0.001372632 | 739.68 | 0.06600099802 | -0.000721888209 | -0.05639752 | -56.39752 | 0.001442945678 | 1482.105 | 0.070545 | -0.000377142977 | -0.0294643 | -58.92859 | 0.001500763232
[12 empty] | 5.58 | 0.109929 | -0.07421363 | -5.79794 | -46.38352 | 0.001112815 | 14.88 | 0.038518 | -0.03085769 | -2.410757 | -48.21514 | 0.001233969 | 29.76 | 0.051069 | -0.0157197956 | -1.228109 | -49.12436125 | 0.001257245 | 59.52 | 0.057994 | -0.008016068488 | -0.6262554 | -50.10042805 | 0.001281171 | 148.8 | 0.059725 | -0.00330235064 | -0.2579961 | -51.59922875 | 0.001326966 | 296.995 | 0.062538 | -0.001712677651 | -0.1338029 | -53.52118 | 0.001373344 | 741.68 | 0.061889 | -0.000716737821 | -0.05599514 | -55.99514 | 0.00143862603 | 1486.105 | 0.066433 | -0.000377226039 | -0.02947078 | -58.94157 | 0.001508738032
[12 empty] | 5.595 | 0.105817 | -0.07427266 | -5.802552 | -46.42041 | 0.001113637 | 14.92 | 0.034407 | -0.03088299 | -2.412734 | -48.25467 | 0.001234812 | 29.84 | 0.04717399925 | -0.01571136 | -1.22745 | -49.09801 | 0.001257245 | 59.68 | 0.05409900099 | -0.008019399829 | -0.6265156 | -50.12125 | 0.001282836 | 149.2 | 0.055614 | -0.003330661217 | -0.2602079 | -52.04158 | 0.001326582 | 297.795 | 0.058427 | -0.001718492713 | -0.1342572 | -53.7029 | 0.0013725 | 743.68 | 0.057994 | -0.000724463433 | -0.05659871 | -56.59871 | 0.001441201254 | 1490.105 | 0.062538 | -0.000377059914 | -0.02945781 | -58.91561 | 0.001508571906
[12 empty] | 5.61 | 0.102139 | -0.07425579 | -5.801234 | -46.40987 | 0.001113989 | 14.96 | 0.030512 | -0.03087455593 | -2.412075 | -48.24149 | 0.00123515 | 29.92 | 0.043063 | -0.01575353 | -1.230745 | -49.22978 | 0.001258595 | 59.84 | 0.049987 | -0.008042714559 | -0.6283371 | -50.26697 | 0.001284968 | 149.6 | 0.0517189987 | -0.003331493819 | -0.260273 | -52.05459 | 0.001332462 | 298.595 | 0.054532 | -0.001721732435 | -0.1345103 | -53.80414 | 0.001376069 | 745.68 | 0.053882 | -0.000724048063 | -0.05656625 | -56.56625 | 0.001448511496 | 1494.105 | 0.058427 | -0.000376561482 | -0.02941887 | -58.83773 | 0.001507242792
[12 empty] | 5.625 | 0.098244 | -0.07433169 | -5.807164 | -46.45731 | 0.001114396 | 15 | 0.026617 | -0.03089985624 | -2.414051 | -48.28103 | 0.001235487 | 30 | 0.039168 | -0.01575353 | -1.230745 | -49.22978 | 0.001260281 | 60 | 0.046092 | -0.008027725853 | -0.6271661 | -50.17329 | 0.001285634 | 150 | 0.047607 | -0.003322334494 | -0.2595574 | -51.91148 | 0.001330745 | 299.395 | 0.05042 | -0.001725387527 | -0.1347959 | -53.91836 | 0.001378827 | 747.68 | 0.049987 | -0.000728035462 | -0.05687777 | -56.87777 | 0.001452083525 | 1498.105 | 0.054315 | -0.000377641409 | -0.02950324 | -59.00647 | 0.001508405782
[12 empty] | 5.64 | 0.094781 | -0.07437386 | -5.810458 | -46.48366 | 0.001115282 | 15.04 | 0.022505 | -0.0309420228 | -2.417346 | -48.34691 | 0.001236836 | 30.08 | 0.035056 | -0.01577883 | -1.232721 | -49.30884 | 0.001261293 | 60.16 | 0.041981 | -0.008049375378 | -0.6288575 | -50.3086 | 0.001286167 | 150.4 | 0.043712 | -0.003336489899 | -0.2606633 | -52.13265 | 0.001331745 | 300.195 | 0.046525 | -0.001726716757 | -0.1348997 | -53.9599 | 0.001380873 | 749.68 | 0.045876 | -0.000726457103 | -0.05675446 | -56.75446 | 0.001454492565 | 1502.105 | 0.05042 | -0.000380548881 | -0.02973038 | -59.46076 | 0.00151638058
[12 empty] | 5.655 | 0.090886 | -0.07441603 | -5.813753 | -46.51002 | 0.00111595 | 15.08 | 0.01861000061 | -0.0309420228 | -2.417346 | -48.34691 | 0.00123768 | 30.16 | 0.031161 | -0.01578726247 | -1.23338 | -49.3352 | 0.001262643 | 60.32 | 0.03808600083 | -0.008061865345 | -0.6298332 | -50.38666 | 0.001288898 | 150.8 | 0.0396 | -0.003341485746 | -0.2610536 | -52.21071 | 0.001335626 | 300.995 | 0.042413 | -0.00172796275 | -0.1349971 | -53.99884 | 0.001381851 | 751.68 | 0.041981 | -0.000729530759 | -0.05699459 | -56.99459 | 0.001455987862 | 1506.105 | 0.046309 | -0.000379718171 | -0.02966548 | -59.33096 | 0.001520534104
[12 empty] | 5.67 | 0.087207 | -0.0744076 | -5.813094 | -46.50475 | 0.001116167 | 15.12 | 0.014498 | -0.03098419 | -2.42064 | -48.4128 | 0.001238523 | 30.24 | 0.027049 | -0.01577883 | -1.232721 | -49.30884 | 0.001262643 | 60.48 | 0.033974 | -0.008051040582 | -0.6289875 | -50.319 | 0.001289031 | 151.2 | 0.03548900038 | -0.003351477906 | -0.2618342 | -52.36684 | 0.001338572 | 301.795 | 0.038518 | -0.001736934413 | -0.135698 | -54.2792 | 0.001385991 | 753.68 | 0.037869 | -0.00073119218 | -0.05712439 | -57.12439 | 0.001460722939 | 1510.105 | 0.042413 | -0.000383124105 | -0.02993157 | -59.86314 | 0.001525684552
[12 empty] | 5.685 | 0.083529 | -0.0744582 | -5.817047 | -46.53637 | 0.001116484 | 15.16 | 0.010387 | -0.03100106 | -2.421958 | -48.43915 | 0.001239704 | 30.32 | 0.02315399982 | -0.01581256 | -1.235356 | -49.41426 | 0.001263655 | 60.64 | 0.029863 | -0.008072690107 | -0.6306789 | -50.45431 | 0.001289897 | 151.6 | 0.031594 | -0.003335657297 | -0.2605982 | -52.11965 | 0.001337458 | 302.595 | 0.034407 | -0.001731202588 | -0.1352502 | -54.10008 | 0.001387234 | 755.68 | 0.033974 | -0.000730029191 | -0.05703353 | -57.03353 | 0.001461221371 | 1514.105 | 0.038302 | -0.000384453248 | -0.03003541 | -60.07082 | 0.001535154706
[12 empty] | 5.7 | 0.07985 | -0.07452566 | -5.822317 | -46.57854 | 0.001117369 | 15.2 | 0.006492000073 | -0.03103479 | -2.424593 | -48.49186 | 0.001240716 | 30.4 | 0.019043 | -0.0157957 | -1.234039 | -49.36155 | 0.001264329 | 60.8 | 0.025967 | -0.008075187914 | -0.6308741 | -50.46992 | 0.001291829 | 152 | 0.027482 | -0.003355641151 | -0.2621595 | -52.43189 | 0.001338239 | 303.395 | 0.030512 | -0.001739011263 | -0.1358603 | -54.3441 | 0.001388064 | 757.68 | 0.029863 | -0.000735179579 | -0.0574359 | -57.4359 | 0.00146520877 | 1518.105 | 0.034407 | -0.000383124105 | -0.02993157 | -59.86314 | 0.001535154706
[12 empty] | 5.715 | 0.07573799789 | -0.0745341 | -5.822976 | -46.58380989 | 0.001117974 | 15.24 | 0.002379999962 | -0.03101792 | -2.423275 | -48.46551 | 0.001241053 | 30.48 | 0.014931 | -0.01582942903 | -1.236674 | -49.46697 | 0.001265004 | 60.96 | 0.021856 | -0.008093507029 | -0.6323052 | -50.58442 | 0.001293494 | 152.4 | 0.023587 | -0.003359804396 | -0.2624847 | -52.49694 | 0.001343069 | 304.195 | 0.0264 | -0.001744576963 | -0.1362951 | -54.51803 | 0.001393467 | 759.68 | 0.025967 | -0.000733933528 | -0.05733856 | -57.33856 | 0.001469113107 | 1522.105 | 0.03029499948 | -0.000384785526 | -0.03006137 | -60.12274 | 0.001535819262
[12 empty] | 5.73 | 0.07206 | -0.0745847 | -5.82693 | -46.61544 | 0.001118381 | 15.28 | 0.002596999984 | -0.02295562 | -1.793408 | -35.86816 | 0.00107947 | 30.56 | 0.011036 | -0.01583786 | -1.237333 | -49.49332215 | 0.00126669 | 61.12 | 0.017961 | -0.008086845279 | -0.6317848 | -50.54278 | 0.001294427 | 152.8 | 0.01947600022 | -0.003348979866 | -0.2616391 | -52.32781 | 0.001341788 | 304.995 | 0.022289 | -0.001743663219 | -0.1362237 | -54.48948 | 0.001395275 | 761.68 | 0.021856 | -0.000736259506 | -0.05752027 | -57.52027 | 0.001470193034 | 1526.105 | 0.0264 | -0.00038736072 | -0.03026255625 | -60.5251125 | 0.001544292492
[12 empty] | 5.745 | 0.068381 | -0.07461843 | -5.829565 | -46.63652 | 0.001119014 | 15.32 | 0.006275000051 | -0.01151155 | -0.8993395 | -17.98679 | 0.0006893427 | 30.64 | 0.006924999878 | -0.01585473 | -1.238651 | -49.54603 | 0.001267702 | 61.28 | 0.013849 | -0.008096837439 | -0.6325654 | -50.60523 | 0.001294693 | 153.2 | 0.01558 | -0.00336896372 | -0.2632003 | -52.64006 | 0.001343568 | 305.795 | 0.018394 | -0.001747401431 | -0.1365157 | -54.60629 | 0.001396458 | 763.68 | 0.017961 | -0.000737339433 | -0.05760464 | -57.60464 | 0.001473598939 | 1530.105 | 0.022289 | -0.000389188295 | -0.03040534 | -60.81067 | 0.00155309803
[12 empty] | 5.76 | 0.064486 | -0.0746859 | -5.834836 | -46.67869 | 0.001119808 | 15.36 | 0.010171 | -0.003331179963 | -0.2602484 | -5.204969 | 0.0002968542 | 30.72 | 0.003030000022 | -0.01586316 | -1.23931 | -49.57239 | 0.001268714 | 61.44 | 0.00973800011 | -0.008130144328 | -0.6351675 | -50.81340205 | 0.001298157 | 153.6 | 0.011469 | -0.003369796555 | -0.2632654 | -52.65307 | 0.001347783 | 306.595 | 0.014282 | -0.001749229035 | -0.1366585 | -54.66341 | 0.001398631 | 765.68 | 0.013849 | -0.000738917792 | -0.0577279525 | -57.7279525 | 0.001476257225 | 1534.105 | 0.018394 | -0.000387609936 | -0.03028202625 | -60.5640525 | 0.001553596462
[12 empty] | 5.775 | 0.061024 | -0.07467747 | -5.834177 | -46.67342 | 0.001120215 | 15.4 | 0.013849 | 0.002369776135 | 0.1851388 | 3.702775 | 0.000114019 | 30.8 | 0.001731000026 | -0.01076098 | -0.8407013 | -33.62805 | 0.001064965 | 61.6 | 0.005843000021 | -0.008112657815 | -0.6338014 | -50.70411 | 0.001299423 | 154 | 0.00757399993 | -0.003377290443 | -0.2638508 | -52.77016 | 0.001349397 | 307.395 | 0.010387 | -0.001756456215 | -0.1372231 | -54.88926 | 0.001402253 | 767.68 | 0.00973800011 | -0.000744400488 | -0.05815629 | -58.15629 | 0.00148331828 | 1538.105 | 0.014282 | -0.000389437511 | -0.03042481 | -60.84961 | 0.001554094894
[12 empty] | 5.79 | 0.057128 | -0.0747365 | -5.838789 | -46.71031 | 0.001120595 | 15.44 | 0.017528 | 0.007438229863 | 0.5811117 | 11.62223 | 0.0001961599 | 30.88 | 0.005410000216 | -0.001711973455 | -0.1337479 | -5.349917 | 0.0004989175 | 61.76 | 0.002379999962 | -0.007191730198 | -0.5618539 | -44.94831 | 0.00122435 | 154.4 | 0.003462000052 | -0.003377290443 | -0.2638508 | -52.77016 | 0.001350896 | 308.195 | 0.006275000051 | -0.001751721138 | -0.1368532 | -54.74129 | 0.001403303 | 769.68 | 0.005843000021 | -0.00074207451 | -0.05797457 | -57.97457 | 0.001486474998 | 1542.105 | 0.010171 | -0.000393175695 | -0.03071685 | -61.4337 | 0.001565226412
[12 empty] | 5.805 | 0.053233 | -0.07477867 | -5.842083 | -46.73667 | 0.001121354 | 15.48 | 0.021423 | 0.01131758 | 0.8841857925 | 17.68371585 | 0.0003751158 | 30.96 | 0.009088999592 | 0.00342394691 | 0.2674959 | 10.69983 | 0.0002054366 | 61.92 | 0.003679000074 | -0.00099503505 | -0.07773711 | -6.218969 | 0.0006549406 | 154.8 | 0.001515000011 | -0.001234842697 | -0.09647209 | -19.29442 | 0.0009224477 | 308.995 | 0.003030000022 | -0.001178281032 | -0.09205321 | -36.82128225 | 0.001171983 | 771.68 | 0.002163999947 | -0.000563637703 | -0.0440342 | -44.0342 | 0.001305712213 | 1546.105 | 0.006275000051 | -0.000389686727 | -0.03044428 | -60.88855 | 0.001565724844
[12 empty] | 5.82 | 0.049555 | -0.07484613359 | -5.847354 | -46.77883 | 0.001122212 | 15.52 | 0.025535 | 0.01434515696 | 1.120715 | 22.41430775 | 0.0005132664 | 31.04 | 0.012984 | 0.006923794281 | 0.5409214 | 21.63686 | 0.0004139191 | 62.08 | 0.006924999878 | 0.002645377768 | 0.2066701 | 16.53361105 | 0.0002912397 | 155.2 | 0.004544000141 | 0.001749429852 | 0.1366742 | 27.33484 | 0.0005968454 | 309.795 | 0.003679000074 | 0.000359365746 | 0.02807545 | 11.23018 | 0.0006150728 | 773.68 | 0.002812999999 | 0.000326137291 | 0.02547948 | 25.47948 | 0.000889774994 | 1550.105 | 0.002163999947 | -0.000379552046 | -0.0296525 | -59.30501 | 0.001538477546
[12 empty] | 5.835 | 0.045659 | -0.0748377 | -5.846695 | -46.77356 | 0.001122619 | 15.56 | 0.02943 | 0.01674867 | 1.30849 | 26.16979 | 0.0006218759 | 31.12 | 0.01687899977 | 0.009074303322 | 0.7089299 | 28.3572 | 0.0006399233 | 62.24 | 0.01060300041 | 0.00458632037 | 0.3583063 | 28.6645 | 0.0005785353 | 155.6 | 0.008438999765 | 0.002423055936 | 0.189301245 | 37.860249 | 0.0008345163 | 310.595 | 0.006492000073 | 0.00099718594 | 0.07790515 | 31.16206 | 0.0005426124 | 775.68 | 0.006492000073 | 0.000504407973 | 0.03940687 | 39.40687 | 0.000830545264 | 1553.4 | 0.001731000026 | 7.3611023e-05 | 0.005750861 | 11.50172 | 0.0007465961
[12 empty] | 5.85 | 0.041981 | -0.07487986 | -5.849989 | -46.79991398 | 0.001122872 | 15.6 | 0.033541 | 0.01859557 | 1.452779 | 29.05559 | 0.0007068841 | 31.2 | 0.02099 | 0.01042364 | 0.814347 | 32.57388 | 0.0007799171 | 62.4 | 0.014498 | 0.005558873527 | 0.434287 | 34.74296 | 0.0008116147 | 156 | 0.012551 | 0.002611238277 | 0.204003 | 40.8006 | 0.001006843 | 311.395 | 0.010171 | 0.001233191113 | 0.09634306 | 38.53722 | 0.0008921372 | 777.68 | 0.01060300041 | 0.000541291549 | 0.0422884 | 42.2884 | 0.001045699522 | 1557.4 | 0.004112000111 | 0.00016625131 | 0.01298838 | 25.97677 | 0.000479724666
[12 empty] | 5.865 | 0.038302 | -0.07497263 | -5.857237 | -46.85789 | 0.001123884 | 15.64 | 0.037436 | 0.02015574649 | 1.574668 | 31.49335 | 0.0007750257 | 31.28 | 0.024885 | 0.01139348 | 0.8901155525 | 35.6046221 | 0.000872684 | 62.56 | 0.018394 | 0.006059305277 | 0.4733832 | 37.87066 | 0.0009294534 | 156.4 | 0.016446 | 0.002701998921 | 0.2110937 | 42.21873 | 0.001062631 | 312.195 | 0.014066 | 0.001328889048 | 0.1038195 | 41.52778275 | 0.001024856 | 779.68 | 0.014498 | 0.00055989949 | 0.04374215 | 43.74215 | 0.001101191039 | 1561.085 | 0.010387 | 0.000489122875 | 0.03821272 | 76.42545 | 0.001207506
[12 empty] | 5.88 | 0.034407 | -0.07499793 | -5.859213 | -46.87371 | 0.001124805 | 15.68 | 0.041332 | 0.02138702 | 1.670861 | 33.41722 | 0.0008308545 | 31.36 | 0.028997 | 0.01200911 | 0.9382121 | 37.52848 | 0.0009361029 | 62.72 | 0.022289 | 0.006382379681 | 0.4986234 | 39.88987 | 0.0009953338 | 156.8 | 0.020341 | 0.00274113426 | 0.2141511 | 42.83022 | 0.001088652 | 312.995 | 0.017961 | 0.001370923012 | 0.1071034 | 42.84134 | 0.001079908 | 781.68 | 0.01861000061 | 0.000563637703 | 0.0440342 | 44.0342 | 0.001123537193 | 1565.085 | 0.014715 | 0.000285183225 | 0.02227994 | 44.55988 | 0.0015486122
[12 empty] | 5.895 | 0.030728 | -0.07502323 | -5.86119 | -46.88952 | 0.001125149 | 15.72 | 0.045443 | 0.02239902 | 1.749924 | 34.99847 | 0.00087572 | 31.44 | 0.033108 | 0.01244765 | 0.9724726 | 38.89891 | 0.0009782696 | 62.88 | 0.0264 | 0.006578055676 | 0.5139106 | 41.11285 | 0.001036834 | 157.2 | 0.024453 | 0.002791094128 | 0.2180542 | 43.61084575 | 0.001106429 | 313.795 | 0.021856 | 0.001404982177 | 0.1097642 | 43.90569 | 0.001110387 | 783.68 | 0.022505 | 0.00057726138 | 0.04509855 | 45.09855 | 0.001140899083 | 1569.085 | 0.018826 | 0.000284352514 | 0.02221504 | 44.43008 | 0.001139071478
[12 empty] | 5.91 | 0.027049 | -0.0750654 | -5.864484 | -46.91587 | 0.001125655 | 15.76 | 0.049338 | 0.02322549 | 1.814492 | 36.28983 | 0.0009124894 | 31.52 | 0.036787 | 0.01279341802 | 0.9994858 | 39.97943 | 0.001009642 | 63.04 | 0.03029499948 | 0.006710449699 | 0.5242539 | 41.94031 | 0.001063079 | 157.6 | 0.028564 | 0.002824400784 | 0.2206563 | 44.13126225 | 0.001123125 | 314.595 | 0.025967 | 0.001424171613 | 0.1112634 | 44.50536 | 0.001131644 | 785.68 | 0.026617 | 0.000582827139 | 0.04553337 | 45.53337 | 0.001160088519 | 1573.085 | 0.022722 | 0.000291247416 | 0.0227537 | 45.50740875 | 0.00115119986
[12 empty] | 5.925 | 0.023371 | -0.07511600107 | -5.868438 | -46.9475 | 0.001126386 | 15.8 | 0.05345 | 0.02390859 | 1.867859 | 37.35718 | 0.0009426808 | 31.6 | 0.040899 | 0.01305485 | 1.01991 | 40.79641 | 0.00103393 | 63.2 | 0.034407 | 0.006788720377 | 0.5303688 | 42.4295 | 0.001079933 | 158 | 0.032459 | 0.002830229467 | 0.2211117 | 44.22234 | 0.001130909 | 315.395 | 0.029863 | 0.001439622836 | 0.1124705 | 44.98821 | 0.0011455 | 787.68 | 0.030512 | 0.000587562157 | 0.04590329 | 45.90329 | 0.001170389296 | 1577.085 | 0.026833 | 0.000294902537 | 0.02303926 | 46.07852 | 0.001172299906
[12 empty] | 5.94 | 0.019692 | -0.07513287 | -5.869755405 | -46.95804324 | 0.001126856 | 15.84 | 0.057561 | 0.02449893 | 1.913979 | 38.27958135 | 0.0009681496 | 31.68 | 0.04501 | 0.01324039 | 1.034405 | 41.37621 | 0.001051809 | 63.36 | 0.038302 | 0.006884476636 | 0.5378497 | 43.02798 | 0.001093855 | 158.4 | 0.036571 | 0.002861038083 | 0.2235186 | 44.70372 | 0.001138236 | 316.195 | 0.033974 | 0.001450588228 | 0.1133272 | 45.33088 | 0.001156111 | 789.68 | 0.034407 | 0.000593460223 | 0.04636408 | 46.36408 | 0.00118102238 | 1581.085 | 0.030945 | 0.000296979328 | 0.02320151 | 46.40302 | 0.00118376373
[12 empty] | 5.955 | 0.01558 | -0.0752172 | -5.876344 | -47.01075 | 0.001127615 | 15.88 | 0.06145599857 | 0.02492903 | 1.947581 | 38.95161 | 0.0009885584 | 31.76 | 0.048905 | 0.01338375 | 1.045606 | 41.82423 | 0.001064965 | 63.52 | 0.042413 | 0.006947759073 | 0.5427937 | 43.42349 | 0.001106578 | 158.8 | 0.040466 | 0.002880189335 | 0.2250148 | 45.00296 | 0.001148272 | 316.995 | 0.037869 | 0.001463713474 | 0.1143526 | 45.74105 | 0.001165703 | 791.68 | 0.038518 | 0.000602431886 | 0.04706499 | 47.06499 | 0.001195892109 | 1585.085 | 0.03484 | 0.000301382097 | 0.02354548 | 47.09095 | 0.00119672285
[12 empty] | 5.97 | 0.011902 | -0.07527623 | -5.880956 | -47.04765 | 0.001128691 | 15.92 | 0.065351 | 0.0254013 | 1.984477 | 39.68953 | 0.001006606 | 31.84 | 0.053017 | 0.01352712 | 1.056806 | 42.27225145 | 0.001076434 | 63.68 | 0.046309 | 0.006976069883 | 0.5450055 | 43.60044 | 0.001113905 | 159.2 | 0.0445769988 | 0.002907667309 | 0.2271615 | 45.4323 | 0.001157554 | 317.795 | 0.041981 | 0.001474761986 | 0.1152158 | 46.08631 | 0.001175417 | 793.68 | 0.041981 | 0.000605339417 | 0.04729214 | 47.29214 | 0.001207771303 | 1589.085 | 0.038951 | 0.000305452588 | 0.02386348 | 47.72697 | 0.00121366937
[12 empty] | 5.985 | 0.0080070002 | -0.0753184 | -5.88425 | -47.074 | 0.001129486 | 15.96 | 0.069463 | 0.02573864 | 2.01083094 | 40.2166188 | 0.001022798 | 31.92 | 0.057128 | 0.01364519 | 1.06603 | 42.64121235 | 0.001086891 | 63.84 | 0.05042 | 0.007036021911 | 0.5496892 | 43.97514 | 0.001120966 | 159.6 | 0.04804 | 0.002904336667 | 0.2269013 | 45.38026 | 0.001162427 | 318.595 | 0.0445769988 | 0.001473765122 | 0.1151379 | 46.05516 | 0.001179393 | [6 empty] | 1593.085 | 0.041548 | 0.000304538786 | 0.02379209 | 47.58419 | 0.001219982748
[12 empty] | 6 | 0.004544000141 | -0.07533526 | -5.885568 | -47.08454 | 0.001129892 | 16 | 0.072492 | 0.02599163726 | 2.030597 | 40.61193 | 0.001034604 | 32 | 0.060374 | 0.01367049 | 1.068007 | 42.72028 | 0.001092626 | 64 | 0.053017 | 0.007041850593 | 0.5501446 | 44.01157 | 0.001126229
[12 empty] | 6.015 | 0.002163999947 | -0.07173421979 | -5.604236 | -44.83389 | 0.001103011
[12 empty] | 6.03 | 0.005193000194 | -0.05821553 | -4.548088 | -36.38471 | 0.0009746454
[12 empty] | 6.045 | 0.008871999569 | -0.04597872 | -3.592087 | -28.7367 | 0.0007814499
[12 empty] | 6.06 | 0.012335 | -0.03520931 | -2.750727 | -22.00581599 | 0.0006089048
[12 empty] | 6.075 | 0.01601300016 | -0.02568804 | -2.006878 | -16.05502 | 0.000456726
[12 empty] | 6.09 | 0.019692 | -0.0172125 | -1.344727 | -10.75781 | 0.0003217614
[12 empty] | 6.105 | 0.023371 | -0.00970680546 | -0.7583442 | -6.066753 | 0.000201893
[12 empty] | 6.12 | 0.026617 | -0.003204679349 | -0.2503656 | -2.002925 | 9.683527e-05
[12 empty] | 6.135 | 0.030079 | 0.00225170888 | 0.1759148 | 1.40731805 | 4.092385e-05
[12 empty] | 6.15 | 0.033325 | 0.007944231853 | 0.6206431 | 4.965145 | 7.646887e-05
[12 empty] | 6.165 | 0.037436 | 0.01307172 | 1.021228 | 8.169824 | 0.0001576182
[12 empty] | 6.18 | 0.041332 | 0.01768477 | 1.381623 | 11.05298 | 0.0002306716
[12 empty] | 6.195 | 0.044794 | 0.02187615 | 1.709075 | 13.6726 | 0.0002967137
[12 empty] | 6.21 | 0.048256 | 0.025629 | 2.002266 | 16.01813 | 0.0003562855
[12 empty] | 6.225 | 0.052151 | 0.02908668 | 2.272397 | 18.17918 | 0.000410364
[12 empty] | 6.24 | 0.056046 | 0.03221546 | 2.516833 | 20.13466 | 0.000459762
[12 empty] | 6.255 | 0.059725 | 0.03504907 | 2.738209 | 21.90567 | 0.0005044956
[12 empty] | 6.27 | 0.063404 | 0.0376634188 | 2.942455 | 23.53963675 | 0.0005453388
[12 empty] | 6.285 | 0.067083 | 0.04005849 | 3.12957 | 25.03656 | 0.0005829092
[12 empty] | 6.3 | 0.0707610026 | 0.04226803 | 3.30219 | 26.41752 | 0.0006174631
[12 empty] | 6.315 | 0.074656 | 0.04421614483 | 3.454386 | 27.63509 | 0.0006486256
[12 empty] | 6.33 | 0.078335 | 0.04609678 | 3.601311 | 28.81049 | 0.0006773409
[12 empty] | 6.345 | 0.082014 | 0.0477918908 | 3.733741 | 29.86993175 | 0.0007041588
[12 empty] | 6.36 | 0.085693 | 0.04935206 | 3.85563 | 30.84504 | 0.0007285963
[12 empty] | 6.375 | 0.089371 | 0.05074357 | 3.964341 | 31.71473 | 0.0007507106
[12 empty] | 6.39 | 0.093266 | 0.05209291 | 4.069759 | 32.55807 | 0.0007712667

## ResCV
Скорость развёртки, мВ | 1000 | 500 | 250 | 100 | 50 | 25 | 10 | 5 | 2 | 1
Общая ёмкость, Ф | 0.2072338 | 0.2485309 | 0.2740018 | 0.2958351 | 0.3065059 | 0.3146488 | 0.3272883 | 0.3402557 | 0.3680174 | 0.4212631
Удельная ёмкость, Ф/г | 32.38029 | 38.83295 | 42.81278 | 46.22424 | 47.89154 | 49.16387 | 51.13879 | 53.16496 | 57.50272 | 65.82236

## CD
Сила тока, мА | 0.6 |  |  | Позиция начало | 59 |  |  |  |  | Сила тока, мА | 1.3 |  |  | Позиция начало | 55 |  |  |  |  | Сила тока, мА | 6.4 |  |  | Позиция начало | 54 |  |  |  |  | Сила тока, мА | 12.8 |  |  | Позиция начало | 53 |  |  |  |  | Сила тока, мА | 25.6 |  |  | Позиция начало | 51 |  |  |  |  | Сила тока, мА | 38.4 |  |  | Позиция начало | 48 |  |  |  |  | Сила тока, мА | 64 |  |  | Позиция начало | 47 |  |  |  |  | Сила тока, мА | 128 |  |  | Позиция начало | 42 |  |  |  |  | Сила тока, мА | 192 |  |  | Позиция начало | 49
Заряд |  |  |  | Позиция конец | 222 | Разряд |  |  |  | Заряд |  |  |  | Позиция конец | 203 | Разряд |  |  |  | Заряд |  |  |  | Позиция конец | 201 | Разряд |  |  |  | Заряд |  |  |  | Позиция конец | 197 | Разряд |  |  |  | Заряд |  |  |  | Позиция конец | 190 | Разряд |  |  |  | Заряд |  |  |  | Позиция конец | 176 | Разряд |  |  |  | Заряд |  |  |  | Позиция конец | 174 | Разряд |  |  |  | Заряд |  |  |  | Позиция конец | 154 | Разряд |  |  |  | Заряд |  |  |  | Позиция конец | 179 | Разряд
|  |  |  | V | 0.7116056 | [8 empty] | V | 0.7369754 | [8 empty] | V | 0.7601429 | [8 empty] | V | 0.7595791 | [8 empty] | V | 0.748458 | [8 empty] | V | 0.7356232 | [8 empty] | V | 0.7087312 | [8 empty] | V | 0.6434913 | [8 empty] | V | 0.5805116
Время, с | Напряжение, В | Сила тока, А | Энергия, Дж/КПД E, %/КПД E, % | 17.65478 |  | Время, с | Напряжение, В | Сила тока, А | Энергия, Дж/КПД E, % | Время, с | Напряжение, В | Сила тока, А | Энергия, Дж/КПД E, % | 64.31108 |  | Время, с | Напряжение, В | Сила тока, А | Энергия, Дж/КПД E, % | Время, с | Напряжение, В | Сила тока, А | Энергия, Дж/КПД E, % | 86.99929 |  | Время, с | Напряжение, В | Сила тока, А | Энергия, Дж/КПД E, % | Время, с | Напряжение, В | Сила тока, А | Энергия, Дж/КПД E, % | 88.30435 |  | Время, с | Напряжение, В | Сила тока, А | Энергия, Дж/КПД E, % | Время, с | Напряжение, В | Сила тока, А | Энергия, Дж/КПД E, % | 86.62392 |  | Время, с | Напряжение, В | Сила тока, А | Энергия, Дж/КПД E, % | Время, с | Напряжение, В | Сила тока, А | Энергия, Дж/КПД E, % | 84.23435 |  | Время, с | Напряжение, В | Сила тока, А | Энергия, Дж/КПД E, % | Время, с | Напряжение, В | Сила тока, А | Энергия, Дж/КПД E, % | 78.24194 |  | Время, с | Напряжение, В | Сила тока, А | Энергия, Дж/КПД E, % | Время, с | Напряжение, В | Сила тока, А | Энергия, Дж/КПД E, % | 66.31262 |  | Время, с | Напряжение, В | Сила тока, А | Энергия, Дж/КПД E, % | Время, с | Напряжение, В | Сила тока, А | Энергия, Дж/КПД E, % | 56.46875 |  | Время, с | Напряжение, В | Сила тока, А | Энергия, Дж/КПД E, %
2 | 0.003246000037 | 0.000600188971 |  |  |  | 2 | 0.795253 | -0.000599607476 |  | 1 | 0.004112000111 | 0.001300229458 |  |  |  | 1 | 0.79482 | -0.001299731084 |  | 0.2 | 0.009305000305 | 0.006402363535 |  |  |  | 0.2 | 0.790709 | -0.006394869648 |  | 0.1 | 0.015797 | 0.01280389 |  |  |  | 0.1 | 0.784866 | -0.0127964 |  | 0.05 | 0.028131 | 0.02563743 |  |  |  | 0.05 | 0.772964 | -0.02553624 |  | 0.035 | 0.041115 | 0.03843928501 |  |  |  | 0.035 | 0.761063 | -0.03834652 |  | 0.02 | 0.065568 | 0.06404299 |  |  |  | 0.02 | 0.737259 | -0.06395021826 |  | 0.009999999776 | 0.12724 | 0.1280438 |  |  |  | 0.009999999776 | 0.679265 | -0.1279679 |  | 0.004999999888 | 0.186533 | 0.1920446 |  |  |  | 0.004999999888 | 0.622786 | -0.1919772
4 | 0.007790000178 | 0.000600105908 | 6.623039e-06 |  |  | 4 | 0.788112 | -0.000599690538 | 0.0009494629 | 2 | 0.008871999569 | 0.001300229458 | 8.441089e-06 |  |  | 2 | 0.787679 | -0.001299731084 | 0.001028412 | 0.4 | 0.014715 | 0.006403196137 | 1.53797e-05 |  |  | 0.4 | 0.784866 | -0.006394869648 | 0.00100756 | 0.2 | 0.021423 | 0.01280472707 | 2.382894e-05 |  |  | 0.2 | 0.779023 | -0.01279557 | 0.001000575 | 0.1 | 0.034407 | 0.02563743 | 4.008285e-05 |  |  | 0.1 | 0.766689 | -0.02553624 | 0.0009829236 | 0.07 | 0.04804 | 0.03843928501 | 5.997345e-05 |  |  | 0.07 | 0.754138 | -0.03834652 | 0.001016797 | 0.04 | 0.073142 | 0.06403456 | 8.882786e-05 |  |  | 0.04 | 0.729902 | -0.06395021826 | 0.0009382526 | 0.02 | 0.136113 | 0.1280438 | 0.0001686036 |  |  | 0.02 | 0.670609 | -0.1279595 | 0.0008636745 | 0.009999999776 | 0.194323 | 0.1920446 | 0.0001828534 |  |  | 0.009999999776 | 0.614779 | -0.1919772 | 0.0005939606
6 | 0.012118 | 0.000600105908 | 1.194691e-05 |  |  | 6 | 0.781404 | -0.000599690538 | 0.0009412239 | 3 | 0.013417 | 0.001300229458 | 1.449041e-05 |  |  | 3 | 0.781187 | -0.001299731084 | 0.001019552 | 0.6 | 0.01947600022 | 0.006402363535 | 2.189155e-05 |  |  | 0.6 | 0.779456 | -0.006394869648 | 0.001000364 | 0.3 | 0.026617 | 0.01280389 | 3.075585e-05 |  |  | 0.3 | 0.773614 | -0.0127964 | 0.0009933759 | 0.15 | 0.039817 | 0.02563743 | 4.757283e-05 |  |  | 0.15 | 0.761063 | -0.02553624 | 0.0009753259 | 0.105 | 0.053882 | 0.03843928501 | 6.856165e-05 |  |  | 0.105 | 0.748295 | -0.03834652 | 0.001008229 | 0.06 | 0.079201 | 0.06403456 | 9.755216e-05 |  |  | 0.06 | 0.723843 | -0.06395021826 | 0.0009296731 | 0.03 | 0.143254 | 0.1280522 | 0.0001788621 |  |  | 0.03 | 0.663468 | -0.1279679 | 0.0008535669 | 0.015 | 0.200599 | 0.1920362 | 0.0001896024 |  |  | 0.015 | 0.608504 | -0.1919856 | 0.0005871188
8 | 0.01623 | 0.000600105908 | 1.70118e-05 |  |  | 8 | 0.774912 | -0.000599690538 | 0.000933308 | 4 | 0.017961 | 0.001300229458 | 2.03993e-05 |  |  | 4 | 0.774912 | -0.001299731084 | 0.001011255 | 0.8 | 0.02401999943 | 0.006402363535 | 2.784772e-05 |  |  | 0.8 | 0.774263 | -0.006394869648 | 0.000993583 | 0.4 | 0.031377 | 0.01280389 | 3.712745e-05 |  |  | 0.4 | 0.768636 | -0.01279557 | 0.0009867303 | 0.2 | 0.04501 | 0.02563743 | 5.436867e-05 |  |  | 0.2 | 0.755869 | -0.02553624 | 0.0009684182 | 0.14 | 0.059509 | 0.03843928501 | 7.627672e-05 |  |  | 0.14 | 0.742453 | -0.03834652 | 0.001000388 | 0.08 | 0.085043 | 0.06404299 | 0.0001051801 |  |  | 0.08 | 0.718 | -0.06395865 | 0.0009221223 | 0.04 | 0.149529 | 0.1280438 | 0.0001874513 |  |  | 0.04 | 0.656976 | -0.1279679 | 0.0008448723 | 0.02 | 0.206008 | 0.1920362 | 0.0001952082 |  |  | 0.02 | 0.602878 | -0.1919772 | 0.000581407
10 | 0.020341 | 0.000600105908 | 2.194647e-05 |  |  | 10 | 0.768636 | -0.000599690538 | 0.0009256511 | 5 | 0.022289 | 0.001300229458 | 2.616712e-05 |  |  | 5 | 0.768853 | -0.001299731084 | 0.00100324 | 1 | 0.028564 | 0.006402363535 | 3.366619e-05 |  |  | 1 | 0.769286 | -0.006394869648 | 0.0009870794 | 0.5 | 0.036138 | 0.01280389 | 4.322274e-05 |  |  | 0.5 | 0.763659 | -0.0127964 | 0.0009803609 | 0.25 | 0.049987 | 0.02563743 | 6.088698e-05 |  |  | 0.25 | 0.750676 | -0.02553624 | 0.0009617871 | 0.175 | 0.065135 | 0.03843928501 | 8.384645e-05 |  |  | 0.175 | 0.737043 | -0.03833809 | 0.0009927278 | 0.1 | 0.090453 | 0.06403456 | 0.0001123853 |  |  | 0.1 | 0.712374 | -0.06395865 | 0.0009148481 | 0.05 | 0.155588 | 0.1280438 | 0.0001953418 |  |  | 0.05 | 0.650917 | -0.1279679 | 0.0008368418 | 0.025 | 0.211202 | 0.1920446 | 0.000200303 |  |  | 0.025 | 0.597684 | -0.1919856 | 0.0005762139
12 | 0.024453 | 0.000600105908 | 2.688114e-05 |  |  | 12 | 0.762577 | -0.000599690538 | 0.0009182539 | 6 | 0.026833 | 0.001300229458 | 3.193494e-05 |  |  | 6 | 0.76301 | -0.001299731084 | 0.000995505 | 1.2 | 0.03289199993 | 0.006402363535 | 3.934637e-05 |  |  | 1.2 | 0.764309 | -0.006394869648 | 0.0009807142 | 0.6 | 0.040682 | 0.01280389 | 4.917977e-05 |  |  | 0.6 | 0.758899 | -0.0127964 | 0.0009741633 | 0.3 | 0.054964 | 0.02563743 | 6.726688e-05 |  |  | 0.3 | 0.745915 | -0.02553624 | 0.0009554327 | 0.21 | 0.070329 | 0.03843928501 | 9.112493e-05 |  |  | 0.21 | 0.731633 | -0.03834652 | 0.0009854669 | 0.12 | 0.095647 | 0.06403456 | 0.0001191683 |  |  | 0.12 | 0.706964 | -0.06395021826 | 0.0009077296 | 0.06 | 0.161431 | 0.1280438 | 0.0002029616 |  |  | 0.06 | 0.645075 | -0.1279679 | 0.0008292268 | 0.03 | 0.216395 | 0.1920446 | 0.0002052942 |  |  | 0.03 | 0.592491 | -0.1919856 | 0.0005712411
14 | 0.028564 | 0.000600188971 | 3.181819e-05 |  |  | 14 | 0.756735 | -0.000599690538 | 0.000911117 | 7 | 0.030945 | 0.001300229458 | 3.756233e-05 |  |  | 7 | 0.757168 | -0.001299731084 | 0.0009879113 | 1.4 | 0.037436 | 0.006402363535 | 4.502653e-05 |  |  | 1.4 | 0.759548 | -0.006394869648 | 0.0009744863 | 0.7 | 0.045227 | 0.01280472707 | 5.500035e-05 |  |  | 0.7 | 0.754138 | -0.0127964 | 0.000968071 | 0.35 | 0.059509 | 0.025629 | 7.335728e-05 |  |  | 0.35 | 0.740938 | -0.02553624 | 0.0009492154 | 0.245 | 0.075306 | 0.03843085 | 9.795576e-05 |  |  | 0.245 | 0.726656 | -0.03834652 | 0.0009786058 | 0.14 | 0.101057 | 0.06404299 | 0.0001259671 |  |  | 0.14 | 0.70177 | -0.06394179 | 0.0009008295 | 0.07 | 0.167057 | 0.1280438 | 0.0002103043 |  |  | 0.07 | 0.639448 | -0.1279595 | 0.0008218618 | 0.035 | 0.221156 | 0.1920446 | 0.0002100733 |  |  | 0.035 | 0.58773 | -0.1919856 | 0.0005664637
16 | 0.032459 | 0.000600105908 | 3.662263e-05 |  |  | 16 | 0.751108 | -0.000599690538 | 0.0009042392 | 8 | 0.035272 | 0.001300229458 | 4.304865e-05 |  |  | 8 | 0.751541 | -0.001299731084 | 0.000980458 | 1.6 | 0.041764 | 0.006402363535 | 5.070673e-05 |  |  | 1.6 | 0.754787 | -0.006394869648 | 0.0009683977 | 0.8 | 0.049555 | 0.01280389 | 6.068083e-05 |  |  | 0.8 | 0.749377 | -0.0127964 | 0.0009619792 | 0.4 | 0.064269 | 0.02563743 | 7.932123e-05 |  |  | 0.4 | 0.736177 | -0.02553624 | 0.0009429992 | 0.28 | 0.080499 | 0.03843928501 | 0.000104797 |  |  | 0.28 | 0.721246 | -0.03833809 | 0.0009715286 | 0.16 | 0.10625 | 0.06403456 | 0.0001327566 |  |  | 0.16 | 0.696577 | -0.06395021826 | 0.0008941866 | 0.08 | 0.172684 | 0.1280438 | 0.0002175086 |  |  | 0.08 | 0.633822 | -0.1279595 | 0.0008146346 | 0.04 | 0.225917 | 0.1920531 | 0.0002146496 |  |  | 0.04 | 0.583186 | -0.1919772 | 0.0005619851
18 | 0.036354 | 0.000600105908 | 4.129509e-05 |  |  | 18 | 0.745482 | -0.000599690538 | 0.0008974909 | 9 | 0.0396 | 0.001300229458 | 4.867539e-05 |  |  | 9 | 0.746131 | -0.001299731084 | 0.0009732854 | 1.8 | 0.046092 | 0.006402363535 | 5.624858e-05 |  |  | 1.8 | 0.74981 | -0.006394869648 | 0.0009621698 | 0.9 | 0.05409900099 | 0.01280389 | 6.635872e-05 |  |  | 0.9 | 0.744833 | -0.0127964 | 0.0009560251 | 0.45 | 0.068814 | 0.02563743 | 8.529764e-05 |  |  | 0.45 | 0.731416 | -0.02553624 | 0.0009369197 | 0.315 | 0.085476 | 0.03843928501 | 0.0001116493 |  |  | 0.315 | 0.716269 | -0.03834652 | 0.0009645582 | 0.18 | 0.111227 | 0.06403456 | 0.0001392605 |  |  | 0.18 | 0.6916000247 | -0.06395021826 | 0.0008877427 | 0.09 | 0.178093 | 0.1280438 | 0.0002245742 |  |  | 0.09 | 0.627979 | -0.1279679 | 0.0008073239 | 0.045 | 0.230245 | 0.1920531 | 0.0002190184 |  |  | 0.045 | 0.578641 | -0.1919772 | 0.0005576109
20 | 0.040466 | 0.000600105908 | 4.610014e-05 |  |  | 20 | 0.739856 | -0.000599690538 | 0.0008907432 | 10 | 0.043712 | 0.001300229458 | 5.416236e-05 |  |  | 10 | 0.740721 | -0.001299731084 | 0.0009662539 | 2 | 0.050204 | 0.006402363535 | 6.165222e-05 |  |  | 2 | 0.745266 | -0.006394869648 | 0.0009560818 | 1 | 0.058427 | 0.01280472707 | 7.2041e-05 |  |  | 1 | 0.740072 | -0.01279557 | 0.0009500413 | 0.5 | 0.073358 | 0.025629 | 9.110769e-05 |  |  | 0.5 | 0.726872 | -0.02553624 | 0.0009309799 | 0.35 | 0.090453 | 0.03843928501 | 0.0001183452 |  |  | 0.35 | 0.711075 | -0.03833809 | 0.0009577343 | 0.2 | 0.116204 | 0.06403456 | 0.0001456344 |  |  | 0.2 | 0.686406 | -0.06395021826 | 0.0008812377 | 0.1 | 0.183503 | 0.1280438 | 0.0002315006 |  |  | 0.1 | 0.62257 | -0.1279595 | 0.0008001243 | 0.05 | 0.234789 | 0.1920531 | 0.000223278 |  |  | 0.05 | 0.574097 | -0.1919772 | 0.0005532483
22 | 0.044361 | 0.000600105908 | 5.090518e-05 |  |  | 22 | 0.734662 | -0.000599690538 | 0.0008842545 | 11 | 0.047823 | 0.001300229458 | 5.950825e-05 |  |  | 11 | 0.735528 | -0.001299731084 | 0.0009593633 | 2.2 | 0.054532 | 0.006403196137 | 6.706035e-05 |  |  | 2.2 | 0.740505 | -0.006394869648 | 0.0009501314 | 1.1 | 0.062755 | 0.01280472707 | 7.758514e-05 |  |  | 1.1 | 0.735528 | -0.0127964 | 0.0009440878 | 0.55 | 0.078119 | 0.02563743 | 9.70716e-05 |  |  | 0.55 | 0.722111 | -0.02553624 | 0.0009250395 | 0.385 | 0.095214 | 0.03843928501 | 0.0001248959 |  |  | 0.385 | 0.706098 | -0.03833809 | 0.0009508047 | 0.22 | 0.120965 | 0.06404299 | 0.0001518803 |  |  | 0.22 | 0.681213 | -0.06395021826 | 0.0008745952 | 0.11 | 0.18913 | 0.1280438 | 0.0002385667 |  |  | 0.11 | 0.61716 | -0.1279679 | 0.0007932019 | 0.055 | 0.239117 | 0.1920531 | 0.0002275377 |  |  | 0.055 | 0.569553 | -0.1919772 | 0.0005488866
24 | 0.04804 | 0.000600105908 | 5.545038e-05 |  |  | 24 | 0.729252 | -0.000599690538 | 0.0008778954 | 12 | 0.052151 | 0.001300229458 | 6.499457e-05 |  |  | 12 | 0.730334 | -0.001299731084 | 0.0009526132 | 2.4 | 0.05886 | 0.006402363535 | 7.260224e-05 |  |  | 2.4 | 0.735961 | -0.006394869648 | 0.000944181 | 1.2 | 0.067083 | 0.01280389 | 8.312424e-05 |  |  | 1.2 | 0.730984 | -0.0127964 | 0.0009383039 | 0.6 | 0.082447 | 0.025629 | 0.0001028952 |  |  | 0.6 | 0.717351 | -0.0255278 | 0.00091881 | 0.42 | 0.100191 | 0.03843928501 | 0.0001314465 |  |  | 0.42 | 0.701121 | -0.03833809 | 0.0009441264 | 0.24 | 0.125942 | 0.06404299 | 0.0001581266 |  |  | 0.24 | 0.676452 | -0.06395021826 | 0.0008682296 | 0.12 | 0.194323 | 0.1280438 | 0.0002454939 |  |  | 0.12 | 0.61175 | -0.1279595 | 0.0007862793 | 0.06 | 0.243445 | 0.1920531 | 0.0002316937 |  |  | 0.06 | 0.565225 | -0.1919772 | 0.0005446286
26 | 0.051935 | 0.000600105908 | 5.999559e-05 |  |  | 26 | 0.724059 | -0.000599690538 | 0.0008715368 | 13 | 0.056263 | 0.001300229458 | 7.048154e-05 |  |  | 13 | 0.725141 | -0.001299731084 | 0.000945863 | 2.6 | 0.062971 | 0.006402363535 | 7.800056e-05 |  |  | 2.6 | 0.731416 | -0.006394869648 | 0.0009383676 | 1.3 | 0.07141 | 0.01280389 | 8.86624e-05 |  |  | 1.3 | 0.726439 | -0.01279557 | 0.0009324572 | 0.65 | 0.086991 | 0.02563743 | 0.0001085814 |  |  | 0.65 | 0.713023 | -0.0255278 | 0.0009128567 | 0.455 | 0.104952 | 0.03843928501 | 0.0001379972 |  |  | 0.455 | 0.696577 | -0.03834652 | 0.0009378422 | 0.26 | 0.130703 | 0.06403456 | 0.0001643521 |  |  | 0.26 | 0.671691 | -0.06395021826 | 0.0008621402 | 0.13 | 0.1993 | 0.1280522 | 0.0002520133 |  |  | 0.13 | 0.606556 | -0.1279595 | 0.0007794688 | 0.065 | 0.247556 | 0.1920531 | 0.0002357456 |  |  | 0.065 | 0.560897 | -0.1919856 | 0.000540486
28 | 0.05583 | 0.000600105908 | 6.467041e-05 |  |  | 28 | 0.718866 | -0.000599690538 | 0.0008653085 | 14 | 0.060374 | 0.001300229458 | 7.582743e-05 |  |  | 14 | 0.719947 | -0.001299731084 | 0.0009391129 | 2.8 | 0.067299 | 0.006402363535 | 8.340361e-05 |  |  | 2.8 | 0.726872 | -0.006394869648 | 0.0009325564 | 1.4 | 0.07573799789 | 0.01280389 | 9.420339e-05 |  |  | 1.4 | 0.721895 | -0.0127964 | 0.000926643 | 0.7 | 0.091319 | 0.02563743 | 0.0001142853 |  |  | 0.7 | 0.708262 | -0.02553624 | 0.0009072066 | 0.49 | 0.109712 | 0.03843928501 | 0.0001444018 |  |  | 0.49 | 0.6916000247 | -0.03833809 | 0.0009314536 | 0.28 | 0.135464 | 0.06403456 | 0.000170439 |  |  | 0.28 | 0.666931 | -0.06395021826 | 0.0008560521 | 0.14 | 0.204277 | 0.1280438 | 0.0002583862 |  |  | 0.14 | 0.601146 | -0.1279679 | 0.0007727103 | 0.07 | 0.251884 | 0.1920531 | 0.0002397976 |  |  | 0.07 | 0.556785 | -0.1919772 | 0.0005364357
30 | 0.059509 | 0.000600105908 | 6.921562e-05 |  |  | 30 | 0.713888 | -0.000599690538 | 0.000859209 | 15 | 0.064486 | 0.001300229458 | 8.117332e-05 |  |  | 15 | 0.71497 | -0.001299731084 | 0.0009325031 | 3 | 0.07141 | 0.006402363535 | 8.880657e-05 |  |  | 3 | 0.722328 | -0.006394869648 | 0.0009267448 | 1.5 | 0.080066 | 0.01280389 | 9.974492e-05 |  |  | 1.5 | 0.717351 | -0.0127964 | 0.0009208586 | 0.75 | 0.095863 | 0.025629 | 0.0001199515 |  |  | 0.75 | 0.703718 | -0.02553624 | 0.0009014166 | 0.525 | 0.114473 | 0.03843928501 | 0.0001508063 |  |  | 0.525 | 0.686623 | -0.03834652 | 0.0009247731 | 0.3 | 0.140224 | 0.06404299 | 0.0001765475 |  |  | 0.3 | 0.661954 | -0.06395021826 | 0.0008498253 | 0.15 | 0.209687 | 0.1280438 | 0.0002650278 |  |  | 0.15 | 0.596386 | -0.1279679 | 0.0007662287 | 0.07500000298 | 0.256212 | 0.1920531 | 0.0002439536 |  |  | 0.07500000298 | 0.552457 | -0.1919687 | 0.0005323615
32 | 0.063404 | 0.000600105908 | 7.376082e-05 |  |  | 32 | 0.708911 | -0.000599773659 | 0.000853298 | 16 | 0.068597 | 0.001300229458 | 8.651921e-05 |  |  | 16 | 0.71021 | -0.001299731084 | 0.0009261754 | 3.2 | 0.075522 | 0.006402363535 | 9.407123e-05 |  |  | 3.2 | 0.717784 | -0.006394869648 | 0.0009209331 | 1.6 | 0.084178 | 0.01280472707 | 0.0001051517 |  |  | 1.6 | 0.713023 | -0.0127964 | 0.0009151821 | 0.8 | 0.100191 | 0.025629 | 0.0001256167 |  |  | 0.8 | 0.699174 | -0.02553624 | 0.0008956147 | 0.56 | 0.119017 | 0.03843928501 | 0.0001570659 |  |  | 0.56 | 0.681862 | -0.03834652 | 0.0009183419 | 0.32 | 0.144985 | 0.06404299 | 0.0001826562 |  |  | 0.32 | 0.657193 | -0.06394179 | 0.0008435412 | 0.16 | 0.214664 | 0.1280438 | 0.0002716773 |  |  | 0.16 | 0.590976 | -0.1279679 | 0.0007597204 | 0.08 | 0.260107 | 0.1920446 | 0.0002478959 |  |  | 0.08 | 0.54813 | -0.1919772 | 0.0005282068
34 | 0.067083 | 0.000600105908 | 7.830602e-05 |  |  | 34 | 0.703934 | -0.000599690538 | 0.0008473287 | 17 | 0.072492 | 0.001300229458 | 9.172404e-05 |  |  | 17 | 0.705233 | -0.001299731084 | 0.0009198476 | 3.4 | 0.079634 | 0.006402363535 | 9.933654e-05 |  |  | 3.4 | 0.713456 | -0.006394869648 | 0.0009152595 | 1.7 | 0.088722 | 0.01280389 | 0.0001106932 |  |  | 1.7 | 0.708479 | -0.0127964 | 0.0009095056 | 0.85 | 0.104519 | 0.02563743 | 0.0001311849 |  |  | 0.85 | 0.694846 | -0.02553624 | 0.0008899508 | 0.595 | 0.123995 | 0.03843928501 | 0.0001634713 |  |  | 0.595 | 0.677101 | -0.03834652 | 0.000911952 | 0.34 | 0.149529 | 0.06404299 | 0.0001886157 |  |  | 0.34 | 0.652432 | -0.06395021826 | 0.0008374531 | 0.17 | 0.219858 | 0.1280354 | 0.0002781801536 |  |  | 0.17 | 0.585999 | -0.1279595 | 0.0007530508 | 0.085 | 0.264219 | 0.1920362 | 0.0002517295 |  |  | 0.085 | 0.543802 | -0.1919856 | 0.0005240768
36 | 0.0707610026 | 0.000600105908 | 8.2721e-05 |  |  | 36 | 0.699174 | -0.000599773659 | 0.0008414887 | 18 | 0.076604 | 0.001300229458 | 9.692951e-05 |  |  | 18 | 0.700472 | -0.001299731084 | 0.0009135192 | 3.6 | 0.083961 | 0.006402363535 | 0.0001047394 |  |  | 3.6 | 0.708911 | -0.006394869648 | 0.0009095843 | 1.8 | 0.09283400327 | 0.01280389 | 0.0001162311 |  |  | 1.8 | 0.704151 | -0.0127964 | 0.000903828 | 0.9 | 0.109063 | 0.02563743 | 0.0001368922 |  |  | 0.9 | 0.690301 | -0.02553624 | 0.0008842851 | 0.63 | 0.128539 | 0.03843928501 | 0.0001698763 |  |  | 0.63 | 0.672124 | -0.03833809 | 0.0009053165 | 0.36 | 0.15429 | 0.06403456 | 0.0001945619 |  |  | 0.36 | 0.647888 | -0.06395021826 | 0.0008315579 | 0.18 | 0.224835 | 0.1280438 | 0.0002846918 |  |  | 0.18 | 0.580805 | -0.1279679 | 0.000746543 | 0.09 | 0.268114 | 0.1920446 | 0.0002555738 |  |  | 0.09 | 0.539907 | -0.1919856 | 0.0005201416
38 | 0.074656 | 0.000600105908 | 8.72656e-05 |  |  | 38 | 0.694413 | -0.000599773659 | 0.0008358368 | 19 | 0.080715 | 0.001300229458 | 0.0001022754 |  |  | 19 | 0.695495 | -0.001299731084 | 0.0009071909 | 3.8 | 0.088073 | 0.006402363535 | 0.0001101424 |  |  | 3.8 | 0.704367 | -0.006394869648 | 0.0009037731 | 1.9 | 0.097162 | 0.01280389 | 0.0001216345 |  |  | 1.9 | 0.699606 | -0.0127964 | 0.000898152 | 0.95 | 0.113391 | 0.02563743 | 0.0001425788 |  |  | 0.95 | 0.685757 | -0.02553624 | 0.0008784837 | 0.665 | 0.133083 | 0.03843928501 | 0.00017599 |  |  | 0.665 | 0.667363 | -0.03833809 | 0.0008986847 | 0.38 | 0.158834 | 0.06403456 | 0.0002005074 |  |  | 0.38 | 0.642911 | -0.06395021826 | 0.000825468 | 0.19 | 0.229596 | 0.1280438 | 0.0002909351 |  |  | 0.19 | 0.575828 | -0.1279595 | 0.0007400346 | 0.095 | 0.272225 | 0.1920446 | 0.0002594228 |  |  | 0.095 | 0.535795 | -0.1919772 | 0.0005162864
40 | 0.078335 | 0.000600105908 | 9.181081e-05 |  |  | 40 | 0.6896520257 | -0.000599773659 | 0.0008301257 | 20 | 0.084611 | 0.001300229458 | 0.0001074809 |  |  | 20 | 0.690734 | -0.001299731084 | 0.0009008625 | 4 | 0.092184 | 0.006402363535 | 0.0001154071 |  |  | 4 | 0.700039 | -0.006394869648 | 0.0008980996 | 2 | 0.101273 | 0.01280472707 | 0.0001270413 |  |  | 2 | 0.695278 | -0.0127964 | 0.0008924749 | 1 | 0.117719 | 0.02563743 | 0.0001481267 |  |  | 1 | 0.681429 | -0.02553624 | 0.0008728198 | 0.7 | 0.137844 | 0.03843928501 | 0.000182249 |  |  | 0.7 | 0.662603 | -0.03833809 | 0.0008922953 | 0.4 | 0.163379 | 0.06403456 | 0.0002063278 |  |  | 0.4 | 0.63815 | -0.06395021826 | 0.0008192417 | 0.2 | 0.234356 | 0.1280438 | 0.0002970311 |  |  | 0.2 | 0.570635 | -0.1279595 | 0.0007335044 | 0.1 | 0.276121 | 0.1920446 | 0.0002632674 |  |  | 0.1 | 0.531683 | -0.1919772 | 0.0005123288
42 | 0.082014 | 0.000600105908 | 9.622638e-05 |  |  | 42 | 0.684891 | -0.000599773659 | 0.0008244147 | 21 | 0.088722 | 0.001300229458 | 0.0001126863 |  |  | 21 | 0.68619 | -0.001299731084 | 0.0008948155 | 4.2 | 0.0962959975 | 0.006402363535 | 0.0001206716 |  |  | 4.2 | 0.695711 | -0.006394869648 | 0.0008925631 | 2.1 | 0.105601 | 0.01280389 | 0.0001324437 |  |  | 2.1 | 0.690951 | -0.01279557 | 0.0008869074 | 1.05 | 0.122047 | 0.02563743 | 0.0001536745 |  |  | 1.05 | 0.676885 | -0.02553624 | 0.0008671548 | 0.735 | 0.142388 | 0.03843928501 | 0.0001885087 |  |  | 0.735 | 0.658058 | -0.03834652 | 0.0008861511 | 0.42 | 0.168139 | 0.06404299 | 0.0002123001 |  |  | 0.42 | 0.633606 | -0.06395021826 | 0.00081329 | 0.21 | 0.239333 | 0.1280354 | 0.0003032544 |  |  | 0.21 | 0.565874 | -0.1279679 | 0.0007271586 | 0.105 | 0.280232 | 0.1920446 | 0.0002671113 |  |  | 0.105 | 0.527572 | -0.1919772 | 0.0005083815
44 | 0.085693 | 0.000600105908 | 0.000100642 |  |  | 44 | 0.680347 | -0.000599773659 | 0.0008188338 | 22 | 0.09283400327 | 0.001300229458 | 0.0001180322 |  |  | 22 | 0.681429 | -0.001299731084 | 0.0008887685 | 4.4 | 0.100407 | 0.006402363535 | 0.0001259366 |  |  | 4.4 | 0.691167 | -0.006394869648 | 0.0008868917 | 2.2 | 0.109712 | 0.01280389 | 0.0001378424 |  |  | 2.2 | 0.686406 | -0.0127964 | 0.0008812331 | 1.1 | 0.126375 | 0.02563743 | 0.0001592228 |  |  | 1.1 | 0.672341 | -0.02553624 | 0.0008613551 | 0.77 | 0.147149 | 0.03843928501 | 0.0001947677 |  |  | 0.77 | 0.653081 | -0.03833809 | 0.0008797611 | 0.44 | 0.172467 | 0.06404299 | 0.0002181344 |  |  | 0.44 | 0.628845 | -0.06395021826 | 0.0008073406 | 0.22 | 0.24431 | 0.1280438 | 0.0003096276 |  |  | 0.22 | 0.560897 | -0.1279679 | 0.000720953 | 0.11 | 0.284127 | 0.1920446 | 0.0002709554 |  |  | 0.11 | 0.52346 | -0.1919772 | 0.0005044356
46 | 0.089371 | 0.000600105908 | 0.0001050569 |  |  | 46 | 0.675586 | -0.000599773659 | 0.0008132529 | 23 | 0.096729 | 0.001300229458 | 0.0001232377 |  |  | 23 | 0.676885 | -0.001299731084 | 0.0008827215 | 4.6 | 0.104519 | 0.006402363535 | 0.0001312009 |  |  | 4.6 | 0.686839 | -0.006394869648 | 0.000881216 | 2.3 | 0.11404 | 0.01280472707 | 0.0001432495 |  |  | 2.3 | 0.682078 | -0.0127964 | 0.0008755826 | 1.15 | 0.130703 | 0.02563743 | 0.0001647704 |  |  | 1.15 | 0.667796 | -0.02553624 | 0.0008555505 | 0.805 | 0.151693 | 0.03843928501 | 0.0002010274 |  |  | 0.805 | 0.648321 | -0.03834652 | 0.0008732284 | 0.46 | 0.177011 | 0.06404299 | 0.0002238163 |  |  | 0.46 | 0.624301 | -0.06395021826 | 0.00080139 | 0.23 | 0.249071 | 0.1280438 | 0.0003158721 |  |  | 0.23 | 0.55592 | -0.1279679 | 0.0007145841 | 0.115 | 0.287806 | 0.1920446 | 0.0002745918 |  |  | 0.115 | 0.519565 | -0.1919772 | 0.0005005927
48 | 0.09305 | 0.000600105908 | 0.0001094719 |  |  | 48 | 0.671042 | -0.000599773659 | 0.000807672 | 24 | 0.10084 | 0.001300229458 | 0.0001284425 |  |  | 24 | 0.672124 | -0.001299731084 | 0.0008766745 | 4.8 | 0.10863 | 0.006402363535 | 0.0001364659 |  |  | 4.8 | 0.682511 | -0.006394869648 | 0.0008756827 | 2.4 | 0.118152 | 0.01280389 | 0.0001486531 |  |  | 2.4 | 0.67775 | -0.0127964 | 0.0008700464 | 1.2 | 0.135031 | 0.025629 | 0.0001702902 |  |  | 1.2 | 0.663468 | -0.02553624 | 0.000849888 | 0.84 | 0.156454 | 0.03843928501 | 0.0002072864 |  |  | 0.84 | 0.643776 | -0.03834652 | 0.0008670791 | 0.48 | 0.181772 | 0.06403456 | 0.0002297598 |  |  | 0.48 | 0.61954 | -0.06395021826 | 0.0007954383 | 0.24 | 0.253832 | 0.1280438 | 0.0003219678 |  |  | 0.24 | 0.550943 | -0.1279595 | 0.0007081908 | 0.12 | 0.291917 | 0.1920446 | 0.0002783315 |  |  | 0.12 | 0.515454 | -0.1919772 | 0.0004967496
50 | 0.096729 | 0.000600105908 | 0.0001138875 |  |  | 50 | 0.666498 | -0.000599773659 | 0.0008022213 | 25 | 0.104735 | 0.001300229458 | 0.0001336473 |  |  | 25 | 0.66758 | -0.001299731084 | 0.0008706275 | 5 | 0.112742 | 0.006402363535 | 0.0001417303 |  |  | 5 | 0.678183 | -0.006394869648 | 0.0008701452 | 2.5 | 0.122263 | 0.01280389 | 0.0001539123 |  |  | 2.5 | 0.673422 | -0.0127964 | 0.000864506 | 1.25 | 0.139359 | 0.02563743 | 0.0001758378 |  |  | 1.25 | 0.658924 | -0.02553624 | 0.000844222 | 0.875 | 0.160998 | 0.03843928501 | 0.0002135461 |  |  | 0.875 | 0.639016 | -0.03833809 | 0.000860742 | 0.5 | 0.1861 | 0.06403456 | 0.0002355653 |  |  | 0.5 | 0.614996 | -0.06395021826 | 0.0007894889 | 0.25 | 0.258593 | 0.1280438 | 0.0003280644 |  |  | 0.25 | 0.546182 | -0.1279595 | 0.0007019381 | 0.125 | 0.295813 | 0.1920446 | 0.0002821761 |  |  | 0.125 | 0.511559 | -0.1919772 | 0.0004929079
52 | 0.100407 | 0.000600105908 | 0.0001183025 |  |  | 52 | 0.661954 | -0.000599773659 | 0.0007967705 | 26 | 0.10863 | 0.001300229458 | 0.0001387117 |  |  | 26 | 0.663036 | -0.001299731084 | 0.0008647215 | 5.2 | 0.116854 | 0.006402363535 | 0.0001469956 |  |  | 5.2 | 0.673639 | -0.006394869648 | 0.0008644717 | 2.6 | 0.126591 | 0.01280389 | 0.0001593149 |  |  | 2.6 | 0.669095 | -0.0127964 | 0.0008589684 | 1.3 | 0.143687 | 0.02563743 | 0.0001814142 |  |  | 1.3 | 0.654596 | -0.02553624 | 0.0008385581 | 0.91 | 0.165542 | 0.03843928501 | 0.0002196595 |  |  | 0.91 | 0.634255 | -0.03834652 | 0.0008543528 | 0.52 | 0.190643996 | 0.06403456 | 0.0002412461 |  |  | 0.52 | 0.610235 | -0.06395865 | 0.0007835886 | 0.26 | 0.263353 | 0.1280438 | 0.0003341595 |  |  | 0.26 | 0.541205 | -0.1279679 | 0.0006957295 | 0.13 | 0.299708 | 0.1920362 | 0.0002859099 |  |  | 0.13 | 0.507664 | -0.1919772 | 0.0004891684
54 | 0.104086 | 0.000600188971 | 0.0001227261 |  |  | 54 | 0.657626 | -0.000599773659 | 0.0007914493 | 27 | 0.112742 | 0.001300229458 | 0.0001439172 |  |  | 27 | 0.658491 | -0.001299731084 | 0.0008588149 | 5.4 | 0.120965 | 0.006402363535 | 0.0001522606 |  |  | 5.4 | 0.669527 | -0.006394869648 | 0.0008589384 | 2.7 | 0.130703 | 0.01280389 | 0.0001647185 |  |  | 2.7 | 0.66455 | -0.01279557 | 0.0008532663 | 1.35 | 0.148014 | 0.02563743 | 0.0001869619 |  |  | 1.35 | 0.650268 | -0.02553624 | 0.000833034 | 0.945 | 0.170087 | 0.03843928501 | 0.0002257732 |  |  | 0.945 | 0.629711 | -0.03833809 | 0.0008481085 | 0.54 | 0.195405 | 0.06404299 | 0.0002472217 |  |  | 0.54 | 0.605907 | -0.06395021826 | 0.0007777785 | 0.27 | 0.268114 | 0.1280522 | 0.0003402673 |  |  | 0.27 | 0.536444 | -0.1279595 | 0.0006895012 | 0.135 | 0.303603 | 0.1920446 | 0.0002896509 |  |  | 0.135 | 0.503552 | -0.1919687 | 0.0004853164
56 | 0.107765 | 0.000600105908 | 0.0001271417 |  |  | 56 | 0.653081 | -0.000599773659 | 0.0007861275 | 28 | 0.116637 | 0.001300229458 | 0.0001491227 |  |  | 28 | 0.653947 | -0.001299814088 | 0.0008529354 | 5.6 | 0.1250769943 | 0.006402363535 | 0.0001575249 |  |  | 5.6 | 0.664983 | -0.006394869648 | 0.0008534009 | 2.8 | 0.135031 | 0.01280389 | 0.0001701213 |  |  | 2.8 | 0.660222 | -0.0127964 | 0.0008475872 | 1.4 | 0.152126 | 0.025629 | 0.0001923382 |  |  | 1.4 | 0.645724 | -0.02553624 | 0.0008273681 | 0.98 | 0.174631 | 0.03843928501 | 0.0002318877 |  |  | 0.98 | 0.62495 | -0.03834652 | 0.0008418657 | 0.56 | 0.199733 | 0.06404299 | 0.0002530579 |  |  | 0.56 | 0.601146 | -0.06395021826 | 0.0007719123 | 0.28 | 0.273091 | 0.1280438 | 0.0003465007 |  |  | 0.28 | 0.531251 | -0.1279679 | 0.0006831302 | 0.14 | 0.307281 | 0.1920446 | 0.0002932922 |  |  | 0.14 | 0.499657 | -0.1919687 | 0.0004814615
58 | 0.111444 | 0.000600105908 | 0.0001315486 |  |  | 58 | 0.648753 | -0.000599773659 | 0.0007808057 | 29 | 0.120532 | 0.001300229458 | 0.0001541871 |  |  | 29 | 0.649403 | -0.001299731084 | 0.0008470294 | 5.8 | 0.128972 | 0.006402363535 | 0.0001626516 |  |  | 5.8 | 0.660655 | -0.006394869648 | 0.0008477294 | 2.9 | 0.139142 | 0.01280389 | 0.0001755244 |  |  | 2.9 | 0.655894 | -0.0127964 | 0.0008420785 | 1.45 | 0.156454 | 0.02563743 | 0.0001977482 |  |  | 1.45 | 0.641396 | -0.02553624 | 0.0008217061 | 1.015 | 0.179175 | 0.03843928501 | 0.0002380006 |  |  | 1.015 | 0.620189 | -0.03834652 | 0.0008355673 | 0.58 | 0.204277 | 0.06404299 | 0.0002587398 |  |  | 0.58 | 0.596386 | -0.06395021826 | 0.0007658236 | 0.29 | 0.277635 | 0.1280438 | 0.000352585 |  |  | 0.29 | 0.52649 | -0.1279679 | 0.0006767839 | 0.145 | 0.311177 | 0.1920362 | 0.000296922 |  |  | 0.145 | 0.495762 | -0.1919772 | 0.0004777333
60 | 0.114906 | 0.000600188971 | 0.0001358435 |  |  | 60 | 0.644209 | -0.000599773659 | 0.0007754846 | 30 | 0.124644 | 0.001300229458 | 0.0001593925 |  |  | 30 | 0.644858 | -0.001299731084 | 0.0008410956 | 6 | 0.133083 | 0.006403196137 | 0.0001677881 |  |  | 6 | 0.656544 | -0.006394869648 | 0.0008423308 | 3 | 0.143254 | 0.01280389 | 0.0001807883 |  |  | 3 | 0.651567 | -0.0127964 | 0.0008365389 | 1.5 | 0.160782 | 0.02563743 | 0.0002033277 |  |  | 1.5 | 0.637068 | -0.02553624 | 0.0008161781 | 1.05 | 0.18372 | 0.03843928501 | 0.0002441147 |  |  | 1.05 | 0.615429 | -0.03834652 | 0.0008291781 | 0.6 | 0.208822 | 0.06403456 | 0.0002645439 |  |  | 0.6 | 0.591841 | -0.06395021826 | 0.0007598753 | 0.3 | 0.282396 | 0.1280354 | 0.0003585313 |  |  | 0.3 | 0.521729 | -0.1279679 | 0.0006706933 | 0.15 | 0.315072 | 0.1920362 | 0.0003006568 |  |  | 0.15 | 0.491867 | -0.1919772 | 0.0004740065
62 | 0.118585 | 0.000600105908 | 0.0001401289 |  |  | 62 | 0.639881 | -0.000599773659 | 0.0007701634 | 31 | 0.128539 | 0.001300229458 | 0.000164598 |  |  | 31 | 0.64053 | -0.001299731084 | 0.0008353294 | 6.2 | 0.137195 | 0.006402363535 | 0.0001730527 |  |  | 6.2 | 0.652216 | -0.006394869648 | 0.0008369342 | 3.1 | 0.147365 | 0.01280389 | 0.0001860526 |  |  | 3.1 | 0.647239 | -0.0127964 | 0.0008310013 | 1.55 | 0.16511 | 0.02563743 | 0.0002088757 |  |  | 1.55 | 0.632524 | -0.02553624 | 0.0008105142 | 1.085 | 0.188264 | 0.03843928501 | 0.0002502296 |  |  | 1.085 | 0.610884 | -0.03833809 | 0.0008228465 | 0.62 | 0.213149 | 0.06403456 | 0.000270207 |  |  | 0.62 | 0.587297 | -0.06395021826 | 0.0007540606 | 0.31 | 0.287157 | 0.1280354 | 0.0003646143 |  |  | 0.31 | 0.516752 | -0.1279679 | 0.0006644606 | 0.155 | 0.318534 | 0.1920446 | 0.0003041946 |  |  | 0.155 | 0.487972 | -0.1919856 | 0.0004702766
64 | 0.122263 | 0.000600188971 | 0.0001445445 |  |  | 64 | 0.635553 | -0.000599773659 | 0.0007649717 | 32 | 0.132434 | 0.001300229458 | 0.0001696624 |  |  | 32 | 0.635986 | -0.001299731084 | 0.0008295637 | 6.4 | 0.141306 | 0.006402363535 | 0.0001783067 |  |  | 6.4 | 0.647671 | -0.006394869648 | 0.000831262 | 3.2 | 0.151477 | 0.01280389 | 0.0001913173 |  |  | 3.2 | 0.642911 | -0.0127964 | 0.000825465 | 1.6 | 0.169221 | 0.02563743 | 0.000214285 |  |  | 1.6 | 0.628196 | -0.0255278 | 0.0008047198 | 1.12 | 0.193025 | 0.03843928501 | 0.0002564881 |  |  | 1.12 | 0.606124 | -0.03833809 | 0.00081651 | 0.64 | 0.217477 | 0.06403456 | 0.0002757492 |  |  | 0.64 | 0.582753 | -0.06395021826 | 0.0007482488 | 0.32 | 0.291917 | 0.1280438 | 0.0003707218 |  |  | 0.32 | 0.511992 | -0.1279679 | 0.0006582305 | 0.16 | 0.322429 | 0.1920446 | 0.0003077335 |  |  | 0.16 | 0.48386 | -0.1919856 | 0.0004664439
66 | 0.125726 | 0.000600105908 | 0.0001488298 |  |  | 66 | 0.631225 | -0.000599773659 | 0.0007597801 | 33 | 0.136329 | 0.001300229458 | 0.0001747268 |  |  | 33 | 0.631658 | -0.001299731084 | 0.0008237981 | 6.6 | 0.145418 | 0.006402363535 | 0.000183571 |  |  | 6.6 | 0.64356 | -0.006394869648 | 0.0008257245906 | 3.3 | 0.155805 | 0.01280389 | 0.0001967201 |  |  | 3.3 | 0.638583 | -0.0127964 | 0.0008199247 | 1.65 | 0.173549 | 0.02563743 | 0.0002196934 |  |  | 1.65 | 0.623652 | -0.02553624 | 0.0007990539 | 1.155 | 0.197569 | 0.03843928501 | 0.0002627474 |  |  | 1.155 | 0.601363 | -0.03833809 | 0.0008101222 | 0.66 | 0.222022 | 0.06403456 | 0.0002814318 |  |  | 0.66 | 0.578209 | -0.06395021826 | 0.0007424392 | 0.33 | 0.296245 | 0.1280438 | 0.0003765533 |  |  | 0.33 | 0.507014 | -0.1279679 | 0.0006520016 | 0.165 | 0.326108 | 0.1920446 | 0.0003113708 |  |  | 0.165 | 0.479965 | -0.1919772 | 0.0004625921
68 | 0.129404 | 0.000600105908 | 0.000153105 |  |  | 68 | 0.627114 | -0.000599773659 | 0.0007547186 | 34 | 0.140224 | 0.001300229458 | 0.0001797912 |  |  | 34 | 0.627114 | -0.001299731084 | 0.0008180326 | 6.8 | 0.149529 | 0.006402363535 | 0.0001888361 |  |  | 6.8 | 0.639232 | -0.006394869648 | 0.0008203299 | 3.4 | 0.159916 | 0.01280389 | 0.0002021232 |  |  | 3.4 | 0.634255 | -0.0127964 | 0.0008143884 | 1.7 | 0.177877 | 0.02563743 | 0.0002252418 |  |  | 1.7 | 0.61954 | -0.02553624 | 0.0007936622 | 1.19 | 0.202113 | 0.03843928501 | 0.0002688617 |  |  | 1.19 | 0.596819 | -0.03834652 | 0.0008039702 | 0.68 | 0.22635 | 0.06403456 | 0.0002871128 |  |  | 0.68 | 0.573664 | -0.06394179 | 0.0007365762 | 0.34 | 0.301006 | 0.1280438 | 0.0003823711 |  |  | 0.34 | 0.50247 | -0.1279595 | 0.000645886 | 0.17 | 0.329787 | 0.1920446 | 0.0003149025 |  |  | 0.17 | 0.476286 | -0.1919772 | 0.0004589455
70 | 0.132867 | 0.000600105908 | 0.0001573904 |  |  | 70 | 0.622786 | -0.000599773659 | 0.0007496571 | 35 | 0.144336 | 0.001300229458 | 0.0001849966 |  |  | 35 | 0.622786 | -0.001299731084 | 0.0008122669 | 7 | 0.153424 | 0.006402363535 | 0.0001939613 |  |  | 7 | 0.634904 | -0.006394869648 | 0.0008147926 | 3.5 | 0.164028 | 0.01280389 | 0.000207387 |  |  | 3.5 | 0.629927 | -0.0127964 | 0.0008088481 | 1.75 | 0.182205 | 0.02563743 | 0.0002307893 |  |  | 1.75 | 0.614996 | -0.02553624 | 0.0007881343 | 1.225 | 0.206658 | 0.03843085 | 0.0002749444 |  |  | 1.225 | 0.592058 | -0.03834652 | 0.0007978119 | 0.7 | 0.23111 | 0.06404299 | 0.0002929517 |  |  | 0.7 | 0.568904 | -0.06395021826 | 0.0007306257 | 0.35 | 0.305767 | 0.1280438 | 0.0003884673 |  |  | 0.35 | 0.497709 | -0.1279595 | 0.0006399113 | 0.175 | 0.333682 | 0.1920446 | 0.0003185388 |  |  | 0.175 | 0.472608 | -0.1919772 | 0.0004554145
72 | 0.136545 | 0.000600105908 | 0.0001616757 |  |  | 72 | 0.618458 | -0.000599773659 | 0.0007444654 | 36 | 0.148231 | 0.001300229458 | 0.0001902021 |  |  | 36 | 0.618458 | -0.001299814088 | 0.0008066673 | 7.2 | 0.157536 | 0.006402363535 | 0.0001990877 |  |  | 7.2 | 0.630576 | -0.006394869648 | 0.0008092572 | 3.6 | 0.168139 | 0.01280389 | 0.0002126514 |  |  | 3.6 | 0.625599 | -0.0127964 | 0.0008033099 | 1.8 | 0.186316 | 0.02563743 | 0.0002361981 |  |  | 1.8 | 0.610668 | -0.02553624 | 0.0007824704 | 1.26 | 0.210986 | 0.03843928501 | 0.0002809131 |  |  | 1.26 | 0.587514 | -0.03834652 | 0.0007915677 | 0.72 | 0.235438 | 0.06404299 | 0.0002987919 |  |  | 0.72 | 0.564576 | -0.06395021826 | 0.0007248644 | 0.36 | 0.310311 | 0.1280438 | 0.0003944257 |  |  | 0.36 | 0.492732 | -0.1279595 | 0.0006336828 | 0.18 | 0.33736 | 0.1920446 | 0.0003221757 |  |  | 0.18 | 0.468929 | -0.1919772 | 0.0004518849
74 | 0.140008 | 0.000600105908 | 0.0001659611 |  |  | 74 | 0.614347 | -0.000599773659 | 0.0007394039 | 37 | 0.152126 | 0.001300229458 | 0.0001952665 |  |  | 37 | 0.613914 | -0.001299814088 | 0.0008009272 | 7.4 | 0.161647 | 0.006402363535 | 0.0002043529 |  |  | 7.4 | 0.626248 | -0.006394869648 | 0.0008037237 | 3.7 | 0.172467 | 0.01280389 | 0.0002180545 |  |  | 3.7 | 0.621271 | -0.0127964 | 0.0007977735 | 1.85 | 0.190643996 | 0.025629 | 0.0002415673 |  |  | 1.85 | 0.606124 | -0.02553624 | 0.0007768083 | 1.295 | 0.215746 | 0.03843928501 | 0.000287057 |  |  | 1.295 | 0.582753 | -0.03834652 | 0.0007853234 | 0.74 | 0.239766 | 0.06403456 | 0.0003043143 |  |  | 0.74 | 0.560031 | -0.06395021826 | 0.000719188 | 0.37 | 0.315288 | 0.1280438 | 0.00040052 |  |  | 0.37 | 0.487972 | -0.1279595 | 0.0006274512 | 0.185 | 0.341256 | 0.1920446 | 0.0003258111 |  |  | 0.185 | 0.465034 | -0.1919687 | 0.0004482387
76 | 0.143687 | 0.000600188971 | 0.000170259 |  |  | 76 | 0.610235 | -0.000599773659 | 0.000734472 | 38 | 0.156021 | 0.001300229458 | 0.0002003309 |  |  | 38 | 0.609586 | -0.001299814088 | 0.0007951613 | 7.6 | 0.165759 | 0.006402363535 | 0.000209617 |  |  | 7.6 | 0.622137 | -0.00639570225 | 0.000798377 | 3.8 | 0.176362 | 0.01280389 | 0.0002233183 |  |  | 3.8 | 0.616943 | -0.0127964 | 0.0007922333 | 1.9 | 0.194756 | 0.025629 | 0.0002469352 |  |  | 1.9 | 0.601796 | -0.02553624 | 0.0007711425 | 1.33 | 0.220074 | 0.03843928501 | 0.0002931714 |  |  | 1.33 | 0.578209 | -0.03833809 | 0.0007789965 | 0.76 | 0.244094 | 0.06403456 | 0.0003098373 |  |  | 0.76 | 0.5554869771 | -0.06395021826 | 0.0007133755 | 0.38 | 0.319616 | 0.1280438 | 0.0004064773 |  |  | 0.38 | 0.483427 | -0.1279595 | 0.0006214979 | 0.19 | 0.344934 | 0.1920446 | 0.0003294474 |  |  | 0.19 | 0.461355 | -0.1919772 | 0.0004446036
78 | 0.147149 | 0.000600188971 | 0.0001745566 |  |  | 78 | 0.605907 | -0.000599773659 | 0.0007294099 | 39 | 0.159916 | 0.001300229458 | 0.0002053953 |  |  | 39 | 0.605258 | -0.001299731084 | 0.0007895105 | 7.8 | 0.169654 | 0.006402363535 | 0.0002147439 |  |  | 7.8 | 0.617809 | -0.006394869648 | 0.0007929822 | 3.9 | 0.18069 | 0.01280472707 | 0.0002285907 |  |  | 3.9 | 0.612832 | -0.0127964 | 0.0007868358 | 1.95 | 0.199084 | 0.025629 | 0.0002523435 |  |  | 1.95 | 0.597468 | -0.02553624 | 0.0007656183 | 1.365 | 0.224618 | 0.03843928501 | 0.0002991385 |  |  | 1.365 | 0.573448 | -0.03833809 | 0.000772665 | 0.78 | 0.248422 | 0.06404299 | 0.0003154011 |  |  | 0.78 | 0.551159 | -0.06395021826 | 0.0007077019 | 0.39 | 0.32416 | 0.1280354 | 0.0004121436 |  |  | 0.39 | 0.478667 | -0.1279679 | 0.0006155648 | 0.195 | 0.348613 | 0.1920531 | 0.000332987 |  |  | 0.195 | 0.45746 | -0.1919772 | 0.0004409783
80 | 0.150828 | 0.000600105908 | 0.00017883 |  |  | 80 | 0.601796 | -0.000599773659 | 0.0007243484 | 40 | 0.163811 | 0.001300229458 | 0.0002104597 |  |  | 40 | 0.60093 | -0.001299814088 | 0.0007838849 | 8 | 0.173766 | 0.006402363535 | 0.0002198698 |  |  | 8 | 0.613481 | -0.006394869648 | 0.0007873931 | 4 | 0.184802 | 0.01280389 | 0.0002339933 |  |  | 4 | 0.608504 | -0.0127964 | 0.0007814345 | 2 | 0.203412 | 0.025629 | 0.000257889 |  |  | 2 | 0.59314 | -0.02553624 | 0.0007600904 | 1.4 | 0.229163 | 0.03843928501 | 0.0003052525 |  |  | 1.4 | 0.568687 | -0.03834652 | 0.0007663605 | 0.8 | 0.252966 | 0.06404299 | 0.0003211045 |  |  | 0.8 | 0.546182 | -0.06395865 | 0.0007017995 | 0.4 | 0.328705 | 0.1280438 | 0.0004179638 |  |  | 0.4 | 0.473906 | -0.1279595 | 0.0006094751 | 0.2 | 0.352075 | 0.1920531 | 0.0003364239 |  |  | 0.2 | 0.453565 | -0.1919856 | 0.0004372505
82 | 0.15429 | 0.000600105908 | 0.0001831031 |  |  | 82 | 0.597684 | -0.000599773659 | 0.0007194165 | 41 | 0.167706 | 0.001300229458 | 0.0002155241 |  |  | 41 | 0.596602 | -0.001299731084 | 0.0007782597 | 8.2 | 0.177877 | 0.006402363535 | 0.0002251344 |  |  | 8.2 | 0.609369 | -0.006394869648 | 0.0007819959 | 4.1 | 0.188913 | 0.01280389 | 0.0002392501 |  |  | 4.1 | 0.604176 | -0.0127964 | 0.0007758962 | 2.05 | 0.207523 | 0.025629 | 0.0002632961 |  |  | 2.05 | 0.588812 | -0.02553624 | 0.0007545644 | 1.435 | 0.233707 | 0.03843928501 | 0.0003113666 |  |  | 1.435 | 0.564143 | -0.03833809 | 0.0007601176 | 0.82 | 0.257294 | 0.06403456 | 0.0003267637 |  |  | 0.82 | 0.541854 | -0.06395021826 | 0.0006958468 | 0.41 | 0.333465 | 0.1280438 | 0.0004239335 |  |  | 0.41 | 0.469362 | -0.1279679 | 0.0006035196 | 0.205 | 0.355754 | 0.1920446 | 0.000339844 |  |  | 0.205 | 0.44967 | -0.1919772 | 0.0004335104
84 | 0.157969 | 0.000600105908 | 0.0001873885 |  |  | 84 | 0.593573 | -0.000599773659 | 0.0007144846 | 42 | 0.171602 | 0.001300229458 | 0.0002205891 |  |  | 42 | 0.592274 | -0.001299814088 | 0.0007726341 | 8.4 | 0.181772 | 0.006402363535 | 0.0002302601 |  |  | 8.4 | 0.605042 | -0.006394869648 | 0.0007765992 | 4.2 | 0.193025 | 0.01280389 | 0.0002445145 |  |  | 4.2 | 0.599848 | -0.01279557 | 0.0007703329 | 2.1 | 0.211851 | 0.02563743 | 0.0002687478 |  |  | 2.1 | 0.584484 | -0.02553624 | 0.0007490383 | 1.47 | 0.238251 | 0.03843928501 | 0.000317481 |  |  | 1.47 | 0.559599 | -0.03835495 | 0.0007541041 | 0.84 | 0.261838 | 0.06404299 | 0.0003324456 |  |  | 0.84 | 0.53731 | -0.06395865 | 0.0006901724 | 0.42 | 0.338226 | 0.1280438 | 0.000430029 |  |  | 0.42 | 0.464601 | -0.1279595 | 0.0005975663 | 0.21 | 0.359649 | 0.1920446 | 0.0003434729 |  |  | 0.21 | 0.446207 | -0.1919772 | 0.0004299694
86 | 0.161431 | 0.000600105908 | 0.0001916738 |  |  | 86 | 0.589461 | -0.000599773659 | 0.0007095526 | 43 | 0.175497 | 0.001300229458 | 0.0002256542 |  |  | 43 | 0.587946 | -0.001299814088 | 0.0007670333 | 8.6 | 0.185884 | 0.006402363535 | 0.0002353876 |  |  | 8.6 | 0.600714 | -0.00639570225 | 0.0007711182 | 4.3 | 0.197136 | 0.01280389 | 0.00024978 |  |  | 4.3 | 0.59552 | -0.0127964 | 0.0007647983 | 2.15 | 0.216179 | 0.025629 | 0.0002742953 |  |  | 2.15 | 0.57994 | -0.02553624 | 0.000743378 | 1.505 | 0.242796 | 0.03843928501 | 0.000323594 |  |  | 1.505 | 0.555054 | -0.03833809 | 0.0007480036 | 0.86 | 0.266166 | 0.06404299 | 0.0003381502 |  |  | 0.86 | 0.532765 | -0.06395021826 | 0.000684362 | 0.43 | 0.342554003 | 0.1280354 | 0.0004358348 |  |  | 0.43 | 0.45984 | -0.127951 | 0.0005914367 | 0.215 | 0.363328 | 0.1920446 | 0.0003471103 |  |  | 0.215 | 0.442312 | -0.1919772 | 0.0004264393
88 | 0.164893 | 0.000600105908 | 0.000195829 |  |  | 88 | 0.58535 | -0.000599773659 | 0.0007046207 | 44 | 0.179392 | 0.001300146454 | 0.0002307111 |  |  | 44 | 0.583618 | -0.001299814088 | 0.0007614077 | 8.8 | 0.189995 | 0.006402363535 | 0.0002406512 |  |  | 8.8 | 0.596602 | -0.00639570225 | 0.000765767 | 4.4 | 0.201248 | 0.01280472707 | 0.0002550515 |  |  | 4.4 | 0.591192 | -0.0127964 | 0.0007592814 | 2.2 | 0.220291 | 0.02563743 | 0.0002797034 |  |  | 2.2 | 0.575612 | -0.02553624 | 0.0007377105 | 1.54 | 0.24734 | 0.03843928501 | 0.000329708 |  |  | 1.54 | 0.550294 | -0.03834652 | 0.0007416768 | 0.88 | 0.270494 | 0.06404299 | 0.0003436928 |  |  | 0.88 | 0.528221 | -0.06395021826 | 0.0006785022 | 0.44 | 0.347098 | 0.1280438 | 0.0004415135 |  |  | 0.44 | 0.45508 | -0.1279679 | 0.0005853627 | 0.22 | 0.36679 | 0.1920446 | 0.0003505378 |  |  | 0.22 | 0.438633 | -0.1919772 | 0.0004228029
90 | 0.168572 | 0.000600105908 | 0.0002001143 |  |  | 90 | 0.581238 | -0.000599773659 | 0.0006996887 | 45 | 0.183287 | 0.001300146454 | 0.0002357679 |  |  | 45 | 0.579507 | -0.001299814088 | 0.0007559231 | 9 | 0.19389 | 0.006402363535 | 0.0002457769 |  |  | 9 | 0.592274 | -0.006394869648 | 0.0007603197 | 4.5 | 0.205359 | 0.01280389 | 0.0002603158 |  |  | 4.5 | 0.587081 | -0.0127964 | 0.0007538819 | 2.25 | 0.224402 | 0.02563743 | 0.0002850194 |  |  | 2.25 | 0.571284 | -0.02553624 | 0.0007321845 | 1.575 | 0.251668 | 0.03843928501 | 0.0003356773 |  |  | 1.575 | 0.545749 | -0.03833809 | 0.0007354364 | 0.9 | 0.274822 | 0.06403456 | 0.0003492132 |  |  | 0.9 | 0.523677 | -0.06395865 | 0.0006727346 | 0.45 | 0.351859 | 0.1280522 | 0.0004475 |  |  | 0.45 | 0.450535 | -0.1279595 | 0.0005794287 | 0.225 | 0.370469 | 0.1920446 | 0.0003539662 |  |  | 0.225 | 0.434955 | -0.1919687 | 0.0004192628
92 | 0.172034 | 0.000600188971 | 0.000204414 |  |  | 92 | 0.577343 | -0.000599773659 | 0.0006948863 | 46 | 0.187182 | 0.001300229458 | 0.0002408397 |  |  | 46 | 0.575179 | -0.001299814088 | 0.0007504385 | 9.2 | 0.198002 | 0.006402363535 | 0.0002509033 |  |  | 9.2 | 0.588163 | -0.006394869648 | 0.0007548734 | 4.6 | 0.209471 | 0.01280389 | 0.0002655717 |  |  | 4.6 | 0.582753 | -0.0127964 | 0.0007484825 | 2.3 | 0.22873 | 0.02563743 | 0.0002904283 |  |  | 2.3 | 0.566956 | -0.02553624 | 0.0007266584 | 1.61 | 0.256212 | 0.03843928501 | 0.0003416442 |  |  | 1.61 | 0.540988 | -0.03834652 | 0.000729189 | 0.92 | 0.279366 | 0.06403456 | 0.0003548725 |  |  | 0.92 | 0.519349 | -0.06395021826 | 0.0006670629 | 0.46 | 0.356187 | 0.1280438 | 0.0004533203 |  |  | 0.46 | 0.445991 | -0.1279595 | 0.0005735961 | 0.23 | 0.373931 | 0.1920362 | 0.0003573879 |  |  | 0.23 | 0.431276 | -0.1919772 | 0.0004157331
94 | 0.175497 | 0.000600105908 | 0.0002085697 |  |  | 94 | 0.573231 | -0.000599773659 | 0.000690084 | 47 | 0.191077 | 0.001300229458 | 0.0002459117 |  |  | 47 | 0.570851 | -0.001299814088 | 0.000744813 | 9.4 | 0.202113 | 0.006402363535 | 0.0002561679 |  |  | 9.4 | 0.583835 | -0.006394869648 | 0.0007494767 | 4.7 | 0.213582 | 0.01280389 | 0.000270836 |  |  | 4.7 | 0.578425 | -0.0127964 | 0.0007429442 | 2.35 | 0.233058 | 0.02563743 | 0.0002959762 |  |  | 2.35 | 0.562628 | -0.0255278 | 0.0007210137 | 1.645 | 0.260756 | 0.03843928501 | 0.0003477576 |  |  | 1.645 | 0.536444 | -0.03834652 | 0.0007230253 | 0.94 | 0.283694 | 0.06404299 | 0.0003605765 |  |  | 0.94 | 0.514588 | -0.06395021826 | 0.0006612043 | 0.47 | 0.360731 | 0.1280438 | 0.0004589841 |  |  | 0.47 | 0.441014 | -0.1279595 | 0.0005675029 | 0.235 | 0.37761 | 0.1920446 | 0.0003608153 |  |  | 0.235 | 0.427597 | -0.1919772 | 0.0004122096
96 | 0.179175 | 0.000600188971 | 0.0002128556 |  |  | 96 | 0.56912 | -0.000599773659 | 0.000685152 | 48 | 0.194972 | 0.001300229458 | 0.0002509761 |  |  | 48 | 0.56674 | -0.001299814088 | 0.0007393284 | 9.6 | 0.206008 | 0.006402363535 | 0.0002612949 |  |  | 9.6 | 0.579507 | -0.00639570225 | 0.0007439931 | 4.8 | 0.217694 | 0.01280389 | 0.0002761017 |  |  | 4.8 | 0.574097 | -0.0127964 | 0.0007374094 | 2.4 | 0.237169 | 0.02563743 | 0.0003013865 |  |  | 2.4 | 0.5583 | -0.02553624 | 0.0007154911 | 1.68 | 0.265301 | 0.03843928501 | 0.0003538716 |  |  | 1.68 | 0.5319 | -0.03834652 | 0.0007169266 | 0.96 | 0.288239 | 0.06404299 | 0.0003662826 |  |  | 0.96 | 0.51026 | -0.06394179 | 0.0006553489 | 0.48 | 0.365492 | 0.1280438 | 0.0004649414 |  |  | 0.48 | 0.436686 | -0.1279679 | 0.000561568 | 0.24 | 0.381289 | 0.1920531 | 0.0003643639 |  |  | 0.24 | 0.423919 | -0.1919772 | 0.0004086787
98 | 0.182638 | 0.000600105908 | 0.000217141 |  |  | 98 | 0.565225 | -0.000599773659 | 0.0006803502 | 49 | 0.198867 | 0.001300229458 | 0.0002560405 |  |  | 49 | 0.562412 | -0.001299814088 | 0.0007338438 | 9.8 | 0.21012 | 0.006402363535 | 0.00026642 |  |  | 9.8 | 0.575395 | -0.006394869648 | 0.0007385923 | 4.9 | 0.222022 | 0.01280389 | 0.0002815036 |  |  | 4.9 | 0.569985 | -0.01279557 | 0.0007319821 | 2.45 | 0.241497 | 0.02563743 | 0.0003067939 |  |  | 2.45 | 0.553972 | -0.02553624 | 0.0007100803 | 1.715 | 0.269845 | 0.03843928501 | 0.0003599869 |  |  | 1.715 | 0.527139 | -0.03834652 | 0.0007106848 | 0.98 | 0.292567 | 0.06403456 | 0.0003719416 |  |  | 0.98 | 0.505932 | -0.06395021826 | 0.0006498153 | 0.49 | 0.36982 | 0.1280438 | 0.0004707617 |  |  | 0.49 | 0.431925 | -0.1279595 | 0.0005557546 | 0.245 | 0.384751 | 0.1920531 | 0.0003678016 |  |  | 0.245 | 0.42024 | -0.1919856 | 0.0004051578
100 | 0.1861 | 0.000600105908 | 0.0002212819 |  |  | 100 | 0.561113 | -0.000599773659 | 0.0006755479 | 50 | 0.202762 | 0.001300229458 | 0.0002611049 |  |  | 50 | 0.558084 | -0.001299814088 | 0.0007282183 | 10 | 0.214015 | 0.006402363535 | 0.0002715464 |  |  | 10 | 0.571067 | -0.006394869648 | 0.0007331468 | 5 | 0.225917 | 0.01280389 | 0.0002867679 |  |  | 5 | 0.565658 | -0.0127964 | 0.0007265827 | 2.5 | 0.245609 | 0.02563743 | 0.0003122034 |  |  | 2.5 | 0.549428 | -0.02553624 | 0.0007044164 | 1.75 | 0.274389 | 0.03843928501 | 0.0003660991 |  |  | 1.75 | 0.522595 | -0.03834652 | 0.0007044382 | 1 | 0.296894 | 0.06404299 | 0.0003774834 |  |  | 1 | 0.501172 | -0.06395021826 | 0.0006440446 | 0.5 | 0.37458 | 0.1280438 | 0.0004765786 |  |  | 0.5 | 0.427165 | -0.1279679 | 0.000549661 | 0.25 | 0.38843 | 0.1920531 | 0.0003712291 |  |  | 0.25 | 0.416345 | -0.1919856 | 0.0004015303
102 | 0.189562 | 0.000600105908 | 0.000225437 |  |  | 102 | 0.557218 | -0.000599773659 | 0.0006707455 | 51 | 0.206658 | 0.001300229458 | 0.00026617 |  |  | 51 | 0.553972 | -0.001299814088 | 0.000722733 | 10.2 | 0.218127 | 0.006402363535 | 0.0002766728 |  |  | 10.2 | 0.566956 | -0.00639570225 | 0.0007277974 | 5.1 | 0.230245 | 0.01280389 | 0.0002920322 |  |  | 5.1 | 0.56133 | -0.0127964 | 0.0007210688 | 2.55 | 0.249937 | 0.025629 | 0.0003175602 |  |  | 2.55 | 0.545316 | -0.02553624 | 0.0006988903 | 1.785 | 0.278717 | 0.03843928501 | 0.0003720671 |  |  | 1.785 | 0.518051 | -0.03834652 | 0.0006983395 | 1.02 | 0.301222 | 0.06403456 | 0.0003830256 |  |  | 1.02 | 0.496627 | -0.06395021826 | 0.000638094 | 0.51 | 0.379125 | 0.1280438 | 0.0004825359 |  |  | 0.51 | 0.422404 | -0.1279679 | 0.0005435873 | 0.255 | 0.392108 | 0.1920531 | 0.0003747614 |  |  | 0.255 | 0.412882 | -0.1919856 | 0.0003979987
104 | 0.193241 | 0.000600105908 | 0.0002297223 |  |  | 104 | 0.553107 | -0.000599773659 | 0.0006659437 | 52 | 0.210553 | 0.001300146454 | 0.0002712263 |  |  | 52 | 0.549644 | -0.001299814088 | 0.0007172478 | 10.4 | 0.222238 | 0.006402363535 | 0.0002819374 |  |  | 10.4 | 0.562844 | -0.00639570225 | 0.0007225857 | 5.2 | 0.234356 | 0.01280389 | 0.0002974348 |  |  | 5.2 | 0.557002 | -0.0127964 | 0.0007155305 | 2.6 | 0.254048 | 0.02563743 | 0.0003229691 |  |  | 2.6 | 0.540988 | -0.02553624 | 0.0006935022 | 1.82 | 0.283262 | 0.03843928501 | 0.0003780372 |  |  | 1.82 | 0.51329 | -0.03834652 | 0.0006920977 | 1.04 | 0.30555 | 0.06404299 | 0.0003885692 |  |  | 1.04 | 0.4923 | -0.06395021826 | 0.0006324204 | 0.52 | 0.383669 | 0.1280522 | 0.000488371 |  |  | 0.52 | 0.41786 | -0.1279679 | 0.0005376336 | 0.26 | 0.395571 | 0.1920446 | 0.0003781817 |  |  | 0.26 | 0.409204 | -0.1919772 | 0.0003945627
106 | 0.196703 | 0.000600105908 | 0.0002340077 |  |  | 106 | 0.549212 | -0.000599856721 | 0.0006611875 | 53 | 0.214448 | 0.001300146454 | 0.0002762818 |  |  | 53 | 0.545533 | -0.001299814088 | 0.0007117632 | 10.6 | 0.226133 | 0.006402363535 | 0.0002870645 |  |  | 10.6 | 0.558517 | -0.00639570225 | 0.0007171918 | 5.3 | 0.238468 | 0.01280389 | 0.0003027006 |  |  | 5.3 | 0.55289 | -0.0127964 | 0.0007101338 | 2.65 | 0.258376 | 0.02563743 | 0.0003284322 |  |  | 2.65 | 0.536661 | -0.02553624 | 0.0006879801 | 1.855 | 0.287806 | 0.03843928501 | 0.0003841499 |  |  | 1.855 | 0.508746 | -0.03834652 | 0.0006858511 | 1.06 | 0.310095 | 0.06403456 | 0.0003942509 |  |  | 1.06 | 0.487972 | -0.06395021826 | 0.0006268855 | 0.53 | 0.387997 | 0.1280438 | 0.000494051 |  |  | 0.53 | 0.413315 | -0.1279679 | 0.0005318181 | 0.265 | 0.399033 | 0.1920446 | 0.0003814982 |  |  | 0.265 | 0.405525 | -0.1919856 | 0.0003910316
108 | 0.200166 | 0.000600105908 | 0.0002381634 |  |  | 108 | 0.545316 | -0.000599856721 | 0.00065656 | 54 | 0.218127 | 0.001300146454 | 0.0002812054 |  |  | 54 | 0.541421 | -0.001299814088 | 0.0007064191 | 10.8 | 0.230245 | 0.006402363535 | 0.0002921895 |  |  | 10.8 | 0.554405 | -0.00639570225 | 0.0007117911 | 5.4 | 0.242579 | 0.01280389 | 0.0003079635 |  |  | 5.4 | 0.548562 | -0.0127964 | 0.0007047303 | 2.7 | 0.262488 | 0.02563743 | 0.0003338401 |  |  | 2.7 | 0.532333 | -0.02553624 | 0.0006824514 | 1.89 | 0.292134 | 0.03843928501 | 0.000390118 |  |  | 1.89 | 0.503985 | -0.03833809 | 0.0006795324 | 1.08 | 0.314423 | 0.06404299 | 0.0003999358 |  |  | 1.08 | 0.483427 | -0.06395021826 | 0.0006212149 | 0.54 | 0.392541 | 0.1280438 | 0.0004997178 |  |  | 0.54 | 0.408771 | -0.1279595 | 0.0005259885 | 0.27 | 0.402495 | 0.1920446 | 0.0003848248 |  |  | 0.27 | 0.401846 | -0.1919856 | 0.000387511
110 | 0.203628 | 0.000600105908 | 0.0002423192 |  |  | 110 | 0.541421 | -0.000599773659 | 0.0006518415 | 55 | 0.222022 | 0.001300146454 | 0.0002861291 |  |  | 55 | 0.537093 | -0.001299814088 | 0.0007009338 | 11 | 0.23414 | 0.006402363535 | 0.0002973159 |  |  | 11 | 0.550077 | -0.00639570225 | 0.0007063931 | 5.5 | 0.246474 | 0.01280389 | 0.0003130888 |  |  | 5.5 | 0.544234 | -0.0127964 | 0.0006991921 | 2.75 | 0.266816 | 0.02563743 | 0.0003392496 |  |  | 2.75 | 0.528005 | -0.02553624 | 0.0006769254 | 1.925 | 0.296678 | 0.03843085 | 0.0003960423 |  |  | 1.925 | 0.499657 | -0.03834652 | 0.0006734331 | 1.1 | 0.31875 | 0.06403456 | 0.0004054756 |  |  | 1.1 | 0.478883 | -0.06395021826 | 0.0006153987 | 0.55 | 0.397086 | 0.1280438 | 0.0005055338 |  |  | 0.55 | 0.40401 | -0.1279595 | 0.0005200147 | 0.275 | 0.406174 | 0.1920446 | 0.000388251 |  |  | 0.275 | 0.398168 | -0.1919856 | 0.0003839776
112 | 0.20709 | 0.000600105908 | 0.0002464743 |  |  | 112 | 0.53731 | -0.000599773659 | 0.0006469944 | 56 | 0.225917 | 0.001300146454 | 0.0002911931 |  |  | 56 | 0.532982 | -0.001299814088 | 0.0006954493 | 11.2 | 0.238251 | 0.006402363535 | 0.0003024416 |  |  | 11.2 | 0.545966 | -0.00639570225 | 0.0007009958 | 5.6 | 0.250802 | 0.01280389 | 0.0003183532 |  |  | 5.6 | 0.540123 | -0.0127964 | 0.0006937926 | 2.8 | 0.270927 | 0.02563743 | 0.0003446585 |  |  | 2.8 | 0.523677 | -0.02553624 | 0.0006713993 | 1.96 | 0.301222 | 0.03843928501 | 0.0004021571 |  |  | 1.96 | 0.495113 | -0.03834652 | 0.0006675561 | 1.12 | 0.323078 | 0.06403456 | 0.0004109913 |  |  | 1.12 | 0.474339 | -0.06395865 | 0.000609627 | 0.56 | 0.40163 | 0.1280438 | 0.0005113527 |  |  | 0.56 | 0.399682 | -0.1279595 | 0.0005141995 | 0.28 | 0.409636 | 0.1920446 | 0.0003916794 |  |  | 0.28 | 0.394705 | -0.1919856 | 0.0003805501
114 | 0.210769 | 0.000600105908 | 0.0002507597 |  |  | 114 | 0.533415 | -0.000599773659 | 0.0006421927 | 57 | 0.229812 | 0.001300146454 | 0.0002962572 |  |  | 57 | 0.52887 | -0.001299814088 | 0.0006901051 | 11.4 | 0.242146 | 0.006402363535 | 0.0003075673 |  |  | 11.4 | 0.541854 | -0.006394869648 | 0.0006956915 | 5.7 | 0.254914 | 0.01280472707 | 0.000323767 |  |  | 5.7 | 0.535795 | -0.0127964 | 0.0006883932 | 2.85 | 0.275039 | 0.02563743 | 0.0003499289 |  |  | 2.85 | 0.519349 | -0.02553624 | 0.0006658733 | 1.995 | 0.30555 | 0.03843928501 | 0.0004081675 |  |  | 1.995 | 0.490568 | -0.03834652 | 0.0006614545 | 1.14 | 0.327406 | 0.06404299 | 0.0004165617 |  |  | 1.14 | 0.470011 | -0.06395021826 | 0.0006039533 | 0.57 | 0.406174 | 0.1280438 | 0.0005171711 |  |  | 0.57 | 0.394922 | -0.1279595 | 0.0005083851 | 0.285 | 0.413099 | 0.1920446 | 0.0003950042 |  |  | 0.285 | 0.391026 | -0.1919772 | 0.000377114
116 | 0.214231 | 0.000600105908 | 0.000255045 |  |  | 116 | 0.52952 | -0.000599773659 | 0.0006375204 | 58 | 0.233707 | 0.001300146454 | 0.0003013213 |  |  | 58 | 0.524542 | -0.001299814088 | 0.0006846199 | 11.6 | 0.2462580055 | 0.006402363535 | 0.0003126952 |  |  | 11.6 | 0.537526 | -0.00639570225 | 0.0006902969 | 5.8 | 0.259025 | 0.01280389 | 0.0003290329 |  |  | 5.8 | 0.531683 | -0.0127964 | 0.0006829964 | 2.9 | 0.279366 | 0.02563743 | 0.0003553394 |  |  | 2.9 | 0.515021 | -0.02553624 | 0.0006603504 | 2.03 | 0.310095 | 0.03843928501 | 0.0004141363 |  |  | 2.03 | 0.485808 | -0.03833809 | 0.0006551386 | 1.16 | 0.331951 | 0.06404299 | 0.0004222715 |  |  | 1.16 | 0.465467 | -0.06395021826 | 0.0005982397 | 0.58 | 0.410935 | 0.1280438 | 0.0005231283 |  |  | 0.58 | 0.390377 | -0.1279679 | 0.0005024482 | 0.29 | 0.4165610075 | 0.1920446 | 0.000398329 |  |  | 0.29 | 0.387348 | -0.1919772 | 0.0003735747
118 | 0.217694 | 0.000600105908 | 0.0002592007 |  |  | 118 | 0.525624 | -0.000599856721 | 0.0006328912 | 59 | 0.237602 | 0.001300146454 | 0.0003063854 |  |  | 59 | 0.520431 | -0.001299814088 | 0.0006791353 | 11.8 | 0.250369 | 0.006402363535 | 0.0003179584 |  |  | 11.8 | 0.533415 | -0.006394869648 | 0.0006848969 | 5.9 | 0.263137 | 0.01280389 | 0.0003342851 |  |  | 5.9 | 0.527356 | -0.0127964 | 0.0006775937 | 2.95 | 0.283478 | 0.02563743 | 0.0003607466 |  |  | 2.95 | 0.510693 | -0.02553624 | 0.0006548213 | 2.065 | 0.314639 | 0.03843928501 | 0.0004202518 |  |  | 2.065 | 0.481047 | -0.03834652 | 0.0006487516 | 1.18 | 0.336278 | 0.06404299 | 0.0004279534 |  |  | 1.18 | 0.461139 | -0.06395021826 | 0.000592566 | 0.59 | 0.415046 | 0.1280438 | 0.0005288083 |  |  | 0.59 | 0.385833 | -0.1279679 | 0.0004966494 | 0.295 | 0.42024 | 0.1920446 | 0.0004017575 |  |  | 0.295 | 0.383669 | -0.1919856 | 0.0003700519
120 | 0.221156 | 0.000600105908 | 0.0002633565 |  |  | 120 | 0.521729 | -0.000599773659 | 0.0006282184 | 60 | 0.241497 | 0.001300146454 | 0.0003114494 |  |  | 60 | 0.516319 | -0.001299814088 | 0.0006737911 | 12 | 0.254265 | 0.006402363535 | 0.0003230847 |  |  | 12 | 0.529303 | -0.00639570225 | 0.0006796378 | 6 | 0.267032 | 0.01280389 | 0.0003394111 |  |  | 6 | 0.523244 | -0.0127964 | 0.0006721943 | 3 | 0.287806 | 0.025629 | 0.0003660954 |  |  | 3 | 0.506365 | -0.02553624 | 0.0006492952 | 2.1 | 0.319183 | 0.03843928501 | 0.0004263623 |  |  | 2.1 | 0.476503 | -0.03833809 | 0.0006425043 | 1.2 | 0.340606004 | 0.06403456 | 0.0004334702 |  |  | 1.2 | 0.456811 | -0.06395021826 | 0.000587034 | 0.6 | 0.419591 | 0.1280438 | 0.0005343532 |  |  | 0.6 | 0.381289 | -0.1279595 | 0.0004908214 | 0.3 | 0.423919 | 0.1920446 | 0.0004052925 |  |  | 0.3 | 0.380207 | -0.1919772 | 0.0003666268
122 | 0.224618 | 0.000600105908 | 0.0002675116 |  |  | 122 | 0.518051 | -0.000599773659 | 0.0006236327 | 61 | 0.245392 | 0.001300146454 | 0.0003165135 |  |  | 61 | 0.512208 | -0.001299814088 | 0.0006684469 | 12.2 | 0.258376 | 0.006402363535 | 0.0003282111 |  |  | 12.2 | 0.524975 | -0.00639570225 | 0.0006742842 | 6.1 | 0.27136 | 0.01280389 | 0.0003446754 |  |  | 6.1 | 0.518916 | -0.0127964 | 0.0006667942 | 3.05 | 0.291917 | 0.02563743 | 0.0003715042 |  |  | 3.05 | 0.502037 | -0.02553624 | 0.0006437692 | 2.135 | 0.323728 | 0.03843085 | 0.0004324315 |  |  | 2.135 | 0.471958 | -0.03834652 | 0.0006364094 | 1.22 | 0.344934 | 0.06403456 | 0.0004389821 |  |  | 1.22 | 0.452266 | -0.06395021826 | 0.0005813562 | 0.61 | 0.424351 | 0.1280354 | 0.0005402894 |  |  | 0.61 | 0.376528 | -0.1279595 | 0.0004848489 | 0.305 | 0.427381 | 0.1920531 | 0.0004087276 |  |  | 0.305 | 0.376744 | -0.1919772 | 0.0003632929
124 | 0.228081 | 0.000600105908 | 0.0002716673 |  |  | 124 | 0.514155 | -0.000599773659 | 0.00061909 | 62 | 0.249071 | 0.001300146454 | 0.0003214372 |  |  | 62 | 0.508096 | -0.001299814088 | 0.0006631027 | 12.4 | 0.262271 | 0.006402363535 | 0.0003333368 |  |  | 12.4 | 0.520864 | -0.006394869648 | 0.0006688435 | 6.2 | 0.275255 | 0.01280389 | 0.0003499397 |  |  | 6.2 | 0.514588 | -0.0127964 | 0.0006612559 | 3.1 | 0.296245 | 0.02563743 | 0.0003769738 |  |  | 3.1 | 0.497709 | -0.02553624 | 0.0006382431 | 2.17 | 0.328055 | 0.03843085 | 0.0004383512 |  |  | 2.17 | 0.467414 | -0.03833809 | 0.0006303114 | 1.24 | 0.349262 | 0.06403456 | 0.0004445249 |  |  | 1.24 | 0.447722 | -0.06395865 | 0.0005755815 | 0.62 | 0.428463 | 0.1280438 | 0.0005459694 |  |  | 0.62 | 0.371984 | -0.1279595 | 0.0004788956 | 0.31 | 0.430843 | 0.1920446 | 0.0004120519 |  |  | 0.31 | 0.373066 | -0.1919772 | 0.0003598657
126 | 0.231543 | 0.000600105908 | 0.0002758231 |  |  | 126 | 0.51026 | -0.000599773659 | 0.0006144171 | 63 | 0.252966 | 0.001300146454 | 0.0003263608 |  |  | 63 | 0.503768 | -0.001299814088 | 0.0006576175 | 12.6 | 0.266383 | 0.006402363535 | 0.0003384648 |  |  | 12.6 | 0.516752 | -0.00639570225 | 0.0006635875 | 6.3 | 0.279583 | 0.01280389 | 0.0003552057 |  |  | 6.3 | 0.510477 | -0.0127964 | 0.0006558596 | 3.15 | 0.300357 | 0.02563743 | 0.0003823851 |  |  | 3.15 | 0.493382 | -0.02553624 | 0.0006327207 | 2.205 | 0.3326 | 0.03843085 | 0.0004443149 |  |  | 2.205 | 0.46287 | -0.03834652 | 0.0006242085 | 1.26 | 0.35359 | 0.06404299 | 0.0004500976 |  |  | 1.26 | 0.443178 | -0.06395021826 | 0.0005697697 | 0.63 | 0.433224 | 0.1280438 | 0.0005516679 |  |  | 0.63 | 0.367439 | -0.1279595 | 0.0004730804 | 0.315 | 0.434306 | 0.1920446 | 0.0004153677 |  |  | 0.315 | 0.369387 | -0.1919772 | 0.0003563347
128 | 0.235005 | 0.000600105908 | 0.0002799782 |  |  | 128 | 0.506365 | -0.000599773659 | 0.0006097449 | 64 | 0.256861 | 0.001300146454 | 0.0003314249 |  |  | 64 | 0.499657 | -0.001299814088 | 0.000652133 | 12.8 | 0.270278 | 0.006402363535 | 0.0003435896 |  |  | 12.8 | 0.512424 | -0.00639570225 | 0.0006582297 | 6.4 | 0.283694 | 0.01280389 | 0.0003606066 |  |  | 6.4 | 0.506149 | -0.0127964 | 0.000650457 | 3.2 | 0.304685 | 0.02563743 | 0.0003877928 |  |  | 3.2 | 0.48927 | -0.0255278 | 0.0006272271 | 2.24 | 0.337144 | 0.03843928501 | 0.0004504804 |  |  | 2.24 | 0.458325 | -0.03834652 | 0.0006181824 | 1.28 | 0.357918 | 0.06403456 | 0.0004556404 |  |  | 1.28 | 0.439066 | -0.06395021826 | 0.0005641964 | 0.64 | 0.437335 | 0.1280438 | 0.000557348 |  |  | 0.64 | 0.362895 | -0.1279595 | 0.0004672653 | 0.32 | 0.437984 | 0.1920446 | 0.0004187961 |  |  | 0.32 | 0.365925 | -0.1919856 | 0.0003529152
130 | 0.238468 | 0.000600105908 | 0.000284134 |  |  | 130 | 0.50247 | -0.000599773659 | 0.0006050727 | 65 | 0.260756 | 0.001300146454 | 0.0003364889 |  |  | 65 | 0.495545 | -0.001299814088 | 0.0006467888 | 13 | 0.274389 | 0.006402363535 | 0.0003487153 |  |  | 13 | 0.508313 | -0.00639570225 | 0.0006528324 | 6.5 | 0.287806 | 0.01280389 | 0.0003658709 |  |  | 6.5 | 0.502037 | -0.0127964 | 0.0006450569 | 3.25 | 0.308796 | 0.02563743 | 0.0003932016 |  |  | 3.25 | 0.484942 | -0.02553624 | 0.0006218389 | 2.275 | 0.341688 | 0.03843928501 | 0.0004566429 |  |  | 2.275 | 0.453998 | -0.03834652 | 0.0006122287 | 1.3 | 0.362246 | 0.06403456 | 0.0004611534 |  |  | 1.3 | 0.434522 | -0.06395021826 | 0.0005586609 | 0.65 | 0.442096 | 0.1280522 | 0.0005630466 |  |  | 0.65 | 0.358351 | -0.1279679 | 0.000461466 | 0.325 | 0.441447 | 0.1920446 | 0.0004222246 |  |  | 0.325 | 0.36203 | -0.1919856 | 0.0003493919
132 | 0.24193 | 0.000600105908 | 0.0002882897 |  |  | 132 | 0.498791 | -0.000599773659 | 0.00060053 | 66 | 0.264435 | 0.001300146454 | 0.0003414126 |  |  | 66 | 0.491434 | -0.001299814088 | 0.0006414446 | 13.2 | 0.278501 | 0.006402363535 | 0.0003539799 |  |  | 13.2 | 0.504201 | -0.00639570225 | 0.0006475732 | 6.6 | 0.291917 | 0.01280389 | 0.0003711353 |  |  | 6.6 | 0.497926 | -0.0127964 | 0.0006397957 | 3.3 | 0.313124 | 0.02563743 | 0.0003986104 |  |  | 3.3 | 0.480614 | -0.02553624 | 0.000616416 | 2.31 | 0.346016 | 0.03843928501 | 0.0004626079 |  |  | 2.31 | 0.449237 | -0.03834652 | 0.000606126 | 1.32 | 0.366574 | 0.06403456 | 0.000466699 |  |  | 1.32 | 0.429978 | -0.06395021826 | 0.0005528524 | 0.66 | 0.44664 | 0.1280522 | 0.0005690261 |  |  | 0.66 | 0.353806 | -0.1279679 | 0.0004556685 | 0.33 | 0.444909 | 0.1920446 | 0.0004255519 |  |  | 0.33 | 0.358567 | -0.1919772 | 0.0003458548
134 | 0.245609 | 0.000600105908 | 0.000292575 |  |  | 134 | 0.494896 | -0.000599773659 | 0.0005959873 | 67 | 0.26833 | 0.001300146454 | 0.0003463363 |  |  | 67 | 0.487322 | -0.001299814088 | 0.0006361004 | 13.4 | 0.282396 | 0.006402363535 | 0.0003591063 |  |  | 13.4 | 0.50009 | -0.00639570225 | 0.000642314 | 6.7 | 0.295813 | 0.01280389 | 0.0003762613 |  |  | 6.7 | 0.493598 | -0.0127964 | 0.0006343963 | 3.35 | 0.317236 | 0.025629 | 0.0004039531 |  |  | 3.35 | 0.476286 | -0.02553624 | 0.00061089 | 2.345 | 0.350561 | 0.03843928501 | 0.0004685798 |  |  | 2.345 | 0.444693 | -0.03833809 | 0.0005998202 | 1.34 | 0.371118 | 0.06403456 | 0.0004723774 |  |  | 1.34 | 0.42565 | -0.06395021826 | 0.0005471755 | 0.67 | 0.450752 | 0.1280438 | 0.0005745458 |  |  | 0.67 | 0.349262 | -0.1279679 | 0.0004498503 | 0.335 | 0.448371 | 0.1920362 | 0.0004288642 |  |  | 0.335 | 0.355105 | -0.1919772 | 0.0003425215
136 | 0.249071 | 0.000600105908 | 0.0002968604 |  |  | 136 | 0.491001 | -0.000599773659 | 0.0005913151 | 68 | 0.272225 | 0.001300146454 | 0.0003514003 |  |  | 68 | 0.483211 | -0.001299814088 | 0.0006307562 | 13.6 | 0.286291 | 0.006402363535 | 0.0003640955 |  |  | 13.6 | 0.495978 | -0.00639570225 | 0.0006370579 | 6.8 | 0.299924 | 0.01280389 | 0.0003813891 |  |  | 6.8 | 0.48927 | -0.0127964 | 0.000628861 | 3.4 | 0.321347 | 0.02563743 | 0.0004092254 |  |  | 3.4 | 0.471958 | -0.02553624 | 0.0006053669 | 2.38 | 0.354888 | 0.03843928501 | 0.0004745479 |  |  | 2.38 | 0.440148 | -0.03834652 | 0.0005937209 | 1.36 | 0.375446 | 0.06404299 | 0.0004780901 |  |  | 1.36 | 0.421322 | -0.06395021826 | 0.0005416399 | 0.68 | 0.455512 | 0.1280438 | 0.0005802069 |  |  | 0.68 | 0.344718 | -0.1279595 | 0.0004440209 | 0.34 | 0.45205 | 0.1920362 | 0.0004322831 |  |  | 0.34 | 0.351426 | -0.1919772 | 0.0003390942
138 | 0.252533 | 0.000600105908 | 0.0003010155 |  |  | 138 | 0.487322 | -0.000599773659 | 0.0005867724 | 69 | 0.275904 | 0.001300146454 | 0.000356324 |  |  | 69 | 0.479099 | -0.001299814088 | 0.0006254121 | 13.8 | 0.290403 | 0.006402363535 | 0.0003692201 |  |  | 13.8 | 0.49165 | -0.00639570225 | 0.0006316568 | 6.9 | 0.304036 | 0.01280389 | 0.0003866516 |  |  | 6.9 | 0.485158 | -0.0127964 | 0.0006234579 | 3.45 | 0.325675 | 0.025629 | 0.0004146306 |  |  | 3.45 | 0.467847 | -0.02553624 | 0.0005999765 | 2.415 | 0.359433 | 0.03843085 | 0.0004804597 |  |  | 2.415 | 0.435604 | -0.03834652 | 0.0005876832 | 1.38 | 0.379558 | 0.06404299 | 0.0004835266 |  |  | 1.38 | 0.416994 | -0.06395021826 | 0.0005361044 | 0.69 | 0.45984 | 0.1280438 | 0.0005860252 |  |  | 0.69 | 0.340174 | -0.1279679 | 0.000438206 | 0.345 | 0.455512 | 0.1920446 | 0.0004357211 |  |  | 0.345 | 0.347964 | -0.1919772 | 0.000335667
140 | 0.255996 | 0.000600105908 | 0.0003051712 |  |  | 140 | 0.483644 | -0.000599773659 | 0.0005823598 | 70 | 0.279799 | 0.001300146454 | 0.0003612477 |  |  | 70 | 0.475204 | -0.001299814088 | 0.0006202082 | 14 | 0.294514 | 0.006402363535 | 0.0003744848 |  |  | 14 | 0.487539 | -0.00639570225 | 0.0006262595 | 7 | 0.308147 | 0.01280389 | 0.000391916 |  |  | 7 | 0.481047 | -0.0127964 | 0.0006181967 | 3.5 | 0.329787 | 0.02563743 | 0.0004200401 |  |  | 3.5 | 0.463519 | -0.02553624 | 0.000594589 | 2.45 | 0.363977 | 0.03843928501 | 0.000486577 |  |  | 2.45 | 0.43106 | -0.03833809 | 0.0005815249 | 1.4 | 0.384102 | 0.06403456 | 0.0004890378 |  |  | 1.4 | 0.41245 | -0.06395021826 | 0.0005304307 | 0.7 | 0.464385 | 0.1280438 | 0.0005917059 |  |  | 0.7 | 0.335846 | -0.1279679 | 0.0004325439 | 0.35 | 0.458758 | 0.1920531 | 0.0004389609 |  |  | 0.35 | 0.344285 | -0.1919772 | 0.0003322397
142 | 0.259458 | 0.000600105908 | 0.000309327 |  |  | 142 | 0.479749 | -0.000599773659 | 0.0005778177 | 71 | 0.283694 | 0.001300146454 | 0.0003663117 |  |  | 71 | 0.471093 | -0.001299814088 | 0.0006150051 | 14.2 | 0.298409 | 0.006402363535 | 0.0003796105 |  |  | 14.2 | 0.483427 | -0.00639570225 | 0.0006210003 | 7.1 | 0.312259 | 0.01280389 | 0.0003971803 |  |  | 7.1 | 0.476719 | -0.0127964 | 0.0006127973 | 3.55 | 0.3341139853 | 0.02563743 | 0.0004255175 |  |  | 3.55 | 0.459191 | -0.02553624 | 0.0005890629 | 2.485 | 0.368305 | 0.03843085 | 0.0004925404 |  |  | 2.485 | 0.426732 | -0.03834652 | 0.0005755673 | 1.42 | 0.38843 | 0.06404299 | 0.0004947197 |  |  | 1.42 | 0.408122 | -0.06395021826 | 0.0005247571 | 0.71 | 0.468712 | 0.1280438 | 0.0005973859 |  |  | 0.71 | 0.331301 | -0.1279679 | 0.0004268666 | 0.355 | 0.462221 | 0.1920446 | 0.0004421819 |  |  | 0.355 | 0.340823 | -0.1919856 | 0.0003288196
144 | 0.262704 | 0.000600105908 | 0.0003133525 |  |  | 144 | 0.47607 | -0.000599773659 | 0.000573275 | 72 | 0.287589 | 0.001300146454 | 0.0003713758 |  |  | 72 | 0.466981 | -0.001299814088 | 0.0006096609 | 14.4 | 0.302521 | 0.006402363535 | 0.0003847368 |  |  | 14.4 | 0.479316 | -0.00639570225 | 0.0006157412 | 7.2 | 0.31637 | 0.01280389 | 0.0004024446 |  |  | 7.2 | 0.472608 | -0.01279557 | 0.0006073781 | 3.6 | 0.338226 | 0.02563743 | 0.0004309264 |  |  | 3.6 | 0.45508 | -0.02553624 | 0.0005836754 | 2.52 | 0.372849 | 0.03843928501 | 0.0004985119 |  |  | 2.52 | 0.421971 | -0.03833809 | 0.0005694733 | 1.44 | 0.392541 | 0.06404299 | 0.0005001596 |  |  | 1.44 | 0.403577 | -0.06395021826 | 0.0005190859 | 0.72 | 0.473257 | 0.1280438 | 0.0006030695 |  |  | 0.72 | 0.326757 | -0.1279679 | 0.0004210537 | 0.36 | 0.465683 | 0.1920446 | 0.0004454997 |  |  | 0.36 | 0.337144 | -0.1919856 | 0.0003254014
146 | 0.266166 | 0.000600105908 | 0.000317378 |  |  | 146 | 0.472175 | -0.000599773659 | 0.0005687324 | 73 | 0.291268 | 0.001300146454 | 0.0003762994 |  |  | 73 | 0.46287 | -0.001299814088 | 0.0006043167 | 14.6 | 0.306416 | 0.006402363535 | 0.0003898651 |  |  | 14.6 | 0.475204 | -0.00639570225 | 0.0006104849 | 7.3 | 0.320482 | 0.01280389 | 0.0004077108 |  |  | 7.3 | 0.46828 | -0.0127964 | 0.0006019816 | 3.65 | 0.342338 | 0.02563743 | 0.0004361995 |  |  | 3.65 | 0.450752 | -0.02553624 | 0.0005782907 | 2.555 | 0.377177 | 0.03843928501 | 0.0005045343 |  |  | 2.555 | 0.417427 | -0.03834652 | 0.000563229 | 1.46 | 0.397086 | 0.06404299 | 0.0005057002 |  |  | 1.46 | 0.39925 | -0.06395021826 | 0.0005134091 | 0.73 | 0.477801 | 0.1280438 | 0.0006088849 |  |  | 0.73 | 0.322213 | -0.1279679 | 0.0004152363 | 0.365 | 0.469362 | 0.1920531 | 0.0004489354 |  |  | 0.365 | 0.333682 | -0.1919772 | 0.000321965
148 | 0.269629 | 0.000600105908 | 0.0003215337 |  |  | 148 | 0.468496 | -0.000599773659 | 0.0005641897 | 74 | 0.295163 | 0.001300146454 | 0.0003812231 |  |  | 74 | 0.458758 | -0.001299814088 | 0.0005989725 | 14.8 | 0.310527 | 0.006402363535 | 0.000394989 |  |  | 14.8 | 0.471093 | -0.00639570225 | 0.0006052228 | 7.4 | 0.324809 | 0.01280389 | 0.0004131115 |  |  | 7.4 | 0.464168 | -0.0127964 | 0.0005965983 | 3.7 | 0.346665 | 0.025629 | 0.0004415332 |  |  | 3.7 | 0.446424 | -0.02553624 | 0.0005727619 | 2.59 | 0.381938 | 0.03843928501 | 0.0005106449 |  |  | 2.59 | 0.412882 | -0.03834652 | 0.0005571882 | 1.48 | 0.401413 | 0.06404299 | 0.0005113821 |  |  | 1.48 | 0.394922 | -0.06395021826 | 0.0005078742 | 0.74 | 0.482129 | 0.1280438 | 0.0006145649 |  |  | 0.74 | 0.317885 | -0.1279679 | 0.0004095596 | 0.37 | 0.472824 | 0.1920531 | 0.0004523738 |  |  | 0.37 | 0.330219 | -0.1919772 | 0.0003186343
150 | 0.273091 | 0.000600105908 | 0.0003256895 |  |  | 150 | 0.464817 | -0.000599773659 | 0.0005597765 | 75 | 0.299058 | 0.001300146454 | 0.0003862872 |  |  | 75 | 0.454647 | -0.001299814088 | 0.0005936283 | 15 | 0.314423 | 0.006402363535 | 0.0004001153 |  |  | 15 | 0.466981 | -0.00639570225 | 0.0005999636 | 7.5 | 0.328705 | 0.01280389 | 0.0004183758 |  |  | 7.5 | 0.460057 | -0.0127964 | 0.0005913371 | 3.75 | 0.350993 | 0.02563743 | 0.0004470805 |  |  | 3.75 | 0.442096 | -0.02553624 | 0.0005672359 | 2.625 | 0.386266 | 0.03843928501 | 0.0005167625 |  |  | 2.625 | 0.408555 | -0.03834652 | 0.0005512383 | 1.5 | 0.405741 | 0.06403456 | 0.0005168908 |  |  | 1.5 | 0.390377 | -0.06395021826 | 0.0005021999 | 0.75 | 0.486673 | 0.1280522 | 0.0006202655 |  |  | 0.75 | 0.313124 | -0.1279679 | 0.0004037441 | 0.375 | 0.476503 | 0.1920531 | 0.0004558025 |  |  | 0.375 | 0.326757 | -0.1919856 | 0.0003153176
152 | 0.276553 | 0.000600105908 | 0.0003298446 |  |  | 152 | 0.461139 | -0.000599773659 | 0.000555364 | 76 | 0.302737 | 0.001300146454 | 0.0003912108 |  |  | 76 | 0.450752 | -0.001299814088 | 0.0005884252 | 15.2 | 0.318534 | 0.006402363535 | 0.0004052417 |  |  | 15.2 | 0.462653 | -0.00639570225 | 0.0005945657 | 7.6 | 0.332816 | 0.01280389 | 0.0004235019 |  |  | 7.6 | 0.455729 | -0.0127964 | 0.0005859376 | 3.8 | 0.354888 | 0.02563743 | 0.000452424 |  |  | 3.8 | 0.437768 | -0.02553624 | 0.0005617098 | 2.66 | 0.39081 | 0.03843928501 | 0.0005227306 |  |  | 2.66 | 0.40401 | -0.03834652 | 0.0005452846 | 1.52 | 0.4100689888 | 0.06403456 | 0.0005223998 |  |  | 1.52 | 0.386049 | -0.06395021826 | 0.0004965257 | 0.76 | 0.491001 | 0.1280438 | 0.0006259455 |  |  | 0.76 | 0.308796 | -0.1279595 | 0.0003979156 | 0.38 | 0.479749 | 0.1920446 | 0.0004591173 |  |  | 0.38 | 0.323295 | -0.1919856 | 0.0003120013
154 | 0.280016 | 0.000600105908 | 0.0003340004 |  |  | 154 | 0.457243 | -0.000599773659 | 0.0005508213 | 77 | 0.306632 | 0.001300146454 | 0.0003961345 |  |  | 77 | 0.44664 | -0.001299814088 | 0.0005832214 | 15.4 | 0.322429 | 0.006402363535 | 0.0004103674 |  |  | 15.4 | 0.458758 | -0.00639570225 | 0.0005893065 | 7.7 | 0.336928 | 0.01280389 | 0.0004287662 |  |  | 7.7 | 0.451617 | -0.0127964 | 0.0005805376 | 3.85 | 0.359216 | 0.025629 | 0.0004576187 |  |  | 3.85 | 0.433656 | -0.02553624 | 0.0005563217 | 2.695 | 0.395138 | 0.03843928501 | 0.0005286951 |  |  | 2.695 | 0.399466 | -0.03833809 | 0.0005391226 | 1.54 | 0.414397 | 0.06403456 | 0.0005279427 |  |  | 1.54 | 0.381505 | -0.06395021826 | 0.000490852 | 0.77 | 0.495329 | 0.1280354 | 0.0006314458 |  |  | 0.77 | 0.304468 | -0.1279595 | 0.0003923643 | 0.385 | 0.483211 | 0.1920446 | 0.0004623278 |  |  | 0.385 | 0.319832 | -0.1919772 | 0.0003086708
156 | 0.283478 | 0.000600105908 | 0.0003381561 |  |  | 156 | 0.453565 | -0.000599773659 | 0.0005462786 | 78 | 0.310527 | 0.001300146454 | 0.0004011985 |  |  | 78 | 0.442529 | -0.001299814088 | 0.0005778772 | 15.6 | 0.326541 | 0.006402363535 | 0.0004154958 |  |  | 15.6 | 0.454647 | -0.00639570225 | 0.0005841889 | 7.8 | 0.341039 | 0.01280389 | 0.0004340326 |  |  | 7.8 | 0.447506 | -0.0127964 | 0.0005752791 | 3.9 | 0.363328 | 0.025629 | 0.0004629538 |  |  | 3.9 | 0.429328 | -0.02553624 | 0.0005509362 | 2.73 | 0.399682 | 0.03843928501 | 0.0005346668 |  |  | 2.73 | 0.394922 | -0.03834652 | 0.0005330276 | 1.56 | 0.418725 | 0.06403456 | 0.0005334855 |  |  | 1.56 | 0.377394 | -0.06394179 | 0.0004852853 | 0.78 | 0.50009 | 0.1280438 | 0.0006372647 |  |  | 0.78 | 0.299924 | -0.1279679 | 0.0003867007 | 0.39 | 0.486457 | 0.1920615 | 0.0004655689 |  |  | 0.39 | 0.316154 | -0.1919772 | 0.0003052367
158 | 0.28694 | 0.000600105908 | 0.0003423112 |  |  | 158 | 0.449886 | -0.000599773659 | 0.0005418661 | 79 | 0.314423 | 0.001300146454 | 0.0004062633 |  |  | 79 | 0.438633 | -0.001299814088 | 0.0005726734 | 15.8 | 0.330436 | 0.006402363535 | 0.0004206202 |  |  | 15.8 | 0.450319 | -0.00639570225 | 0.0005787888 | 7.9 | 0.345151 | 0.01280389 | 0.0004392948 |  |  | 7.9 | 0.443178 | -0.0127964 | 0.0005698769 | 3.95 | 0.367656 | 0.02563743 | 0.0004684368 |  |  | 3.95 | 0.425217 | -0.02553624 | 0.000545546 | 2.765 | 0.404227 | 0.03843085 | 0.0005407212 |  |  | 2.765 | 0.390594 | -0.03833809 | 0.0005270752 | 1.58 | 0.423053 | 0.06403456 | 0.0005390315 |  |  | 1.58 | 0.373066 | -0.06395021826 | 0.0004798914 | 0.79 | 0.504418 | 0.1280438 | 0.0006431084 |  |  | 0.79 | 0.2953799963 | -0.1279679 | 0.0003809009 | 0.395 | 0.490136 | 0.1920531 | 0.0004689068 |  |  | 0.395 | 0.312908 | -0.1919772 | 0.0003019154
160 | 0.290403 | 0.000600105908 | 0.000346467 |  |  | 160 | 0.446207 | -0.000599773659 | 0.000537453 | 80 | 0.318101 | 0.001300146454 | 0.0004111869 |  |  | 80 | 0.434522 | -0.001299814088 | 0.0005674696 | 16 | 0.334547 | 0.006402363535 | 0.0004257459 |  |  | 16 | 0.446424 | -0.00639570225 | 0.0005735296 | 8 | 0.349262 | 0.01280389 | 0.0004445591 |  |  | 8 | 0.439066 | -0.0127964 | 0.0005644768 | 4 | 0.371767 | 0.025629 | 0.0004738439 |  |  | 4 | 0.420889 | -0.02553624 | 0.0005401585 | 2.8 | 0.408555 | 0.03843928501 | 0.0005466863 |  |  | 2.8 | 0.385833 | -0.03834652 | 0.0005209724 | 1.6 | 0.427381 | 0.06403456 | 0.0005445711 |  |  | 1.6 | 0.368521 | -0.06395021826 | 0.0004742461 | 0.8 | 0.508746 | 0.1280438 | 0.0006486463 |  |  | 0.8 | 0.290835 | -0.1279595 | 0.0003750709 | 0.4 | 0.493598 | 0.1920446 | 0.000472312 |  |  | 0.4 | 0.309229 | -0.1919772 | 0.00029859
162 | 0.293865 | 0.000600105908 | 0.0003506227 |  |  | 162 | 0.442529 | -0.000599773659 | 0.0005330404 | 81 | 0.321996 | 0.001300146454 | 0.0004161099 |  |  | 81 | 0.43041 | -0.001299814088 | 0.0005621254 | 16.2 | 0.338442 | 0.006402363535 | 0.0004308737 |  |  | 16.2 | 0.442096 | -0.00639570225 | 0.0005682731 | 8.1 | 0.353374 | 0.01280389 | 0.0004498256 |  |  | 8.1 | 0.434955 | -0.0127964 | 0.0005592183 | 4.05 | 0.376095 | 0.025629 | 0.0004791758 |  |  | 4.05 | 0.4165610075 | -0.02553624 | 0.000534635 | 2.835 | 0.413099 | 0.03843085 | 0.0005526568 |  |  | 2.835 | 0.381505 | -0.03834652 | 0.0005149343 | 1.62 | 0.431709 | 0.06403456 | 0.000550114 |  |  | 1.62 | 0.364193 | -0.06395021826 | 0.0004685718 | 0.81 | 0.51329 | 0.1280438 | 0.0006543263 |  |  | 0.81 | 0.286508 | -0.127951 | 0.0003693701 | 0.405 | 0.496844 | 0.1920446 | 0.0004755222 |  |  | 0.405 | 0.30555 | -0.1919772 | 0.0002950586
164 | 0.297327 | 0.000600105908 | 0.0003547778 |  |  | 164 | 0.4388499856 | -0.000599773659 | 0.0005286279 | 82 | 0.325891 | 0.001300146454 | 0.000421174 |  |  | 82 | 0.426515 | -0.001299814088 | 0.0005569216 | 16.4 | 0.342554003 | 0.006402363535 | 0.0004359959 |  |  | 16.4 | 0.437984 | -0.00639570225 | 0.0005628697 | 8.2 | 0.357485 | 0.01280389 | 0.0004550856 |  |  | 8.2 | 0.430627 | -0.0127964 | 0.0005538135 | 4.1 | 0.380207 | 0.02563743 | 0.000484659 |  |  | 4.1 | 0.412233 | -0.02553624 | 0.0005291039 | 2.87 | 0.417427 | 0.03843928501 | 0.0005586211 |  |  | 2.87 | 0.376961 | -0.03834652 | 0.0005089771 | 1.64 | 0.43582 | 0.06403456 | 0.0005555178 |  |  | 1.64 | 0.359866 | -0.06395021826 | 0.0004630369 | 0.82 | 0.517618 | 0.1280522 | 0.0006600282 |  |  | 0.82 | 0.28218 | -0.1279595 | 0.0003638327 | 0.41 | 0.500306 | 0.1920446 | 0.0004787428 |  |  | 0.41 | 0.302088 | -0.1919772 | 0.0002916313
166 | 0.30079 | 0.000600105908 | 0.0003589336 |  |  | 166 | 0.435171 | -0.000599773659 | 0.0005242148 | 83 | 0.32957 | 0.001300146454 | 0.0004260976 |  |  | 83 | 0.422404 | -0.001299814088 | 0.0005517184 | 16.6 | 0.346665 | 0.006402363535 | 0.0004412647 |  |  | 16.6 | 0.433873 | -0.00639570225 | 0.0005576159 | 8.3 | 0.361597 | 0.01280389 | 0.0004603543 |  |  | 8.3 | 0.426515 | -0.0127964 | 0.0005484187 | 4.15 | 0.384318 | 0.025629 | 0.0004899323 |  |  | 4.15 | 0.408122 | -0.02553624 | 0.0005237215 | 2.905 | 0.421971 | 0.03843928501 | 0.0005646539 |  |  | 2.905 | 0.372416 | -0.03834652 | 0.0005028812 | 1.66 | 0.440365 | 0.06403456 | 0.0005610607 |  |  | 1.66 | 0.355538 | -0.06395021826 | 0.000457502 | 0.83 | 0.521946 | 0.1280522 | 0.0006655919 |  |  | 0.83 | 0.277419 | -0.1279679 | 0.0003580413 | 0.415 | 0.503768 | 0.1920446 | 0.0004820671 |  |  | 0.415 | 0.298626 | -0.1919687 | 0.0002883019
168 | 0.304036 | 0.000600105908 | 0.0003629597 |  |  | 168 | 0.431492 | -0.000599773659 | 0.0005198016 | 84 | 0.333465 | 0.001300146454 | 0.0004310213 |  |  | 84 | 0.4185090065 | -0.001299814088 | 0.0005465153 | 16.8 | 0.350561 | 0.006402363535 | 0.0004463869 |  |  | 16.8 | 0.429761 | -0.00639570225 | 0.0005523514 | 8.4 | 0.365708 | 0.01280389 | 0.0004656142 |  |  | 8.4 | 0.422404 | -0.0127964 | 0.0005431523 | 4.2 | 0.388646 | 0.02563743 | 0.0004953365 |  |  | 4.2 | 0.40401 | -0.02553624 | 0.0005184669 | 2.94 | 0.426299 | 0.03843085 | 0.0005705591 |  |  | 2.94 | 0.368089 | -0.03835495 | 0.0004969819 | 1.68 | 0.444693 | 0.06403456 | 0.0005667424 |  |  | 1.68 | 0.35121 | -0.06395021826 | 0.0004519665 | 0.84 | 0.526274 | 0.1280438 | 0.0006711118 |  |  | 0.84 | 0.273307 | -0.1279595 | 0.0003523644 | 0.42 | 0.507231 | 0.1920446 | 0.0004853919 |  |  | 0.42 | 0.295163 | -0.1919687 | 0.000284972
170 | 0.307498 | 0.000600105908 | 0.0003669852 |  |  | 170 | 0.427814 | -0.000599773659 | 0.0005153891 | 85 | 0.33736 | 0.001300146454 | 0.0004360854 |  |  | 85 | 0.414397 | -0.001299814088 | 0.0005413115 | 17 | 0.354672 | 0.006402363535 | 0.0004515175 |  |  | 17 | 0.425866 | -0.00639570225 | 0.0005472356 | 8.5 | 0.36982 | 0.01280389 | 0.0004708829 |  |  | 8.5 | 0.418292 | -0.0127964 | 0.0005378962 | 4.25 | 0.392758 | 0.025629 | 0.000500749 |  |  | 4.25 | 0.399682 | -0.02553624 | 0.0005130836 | 2.975 | 0.430843 | 0.03843928501 | 0.0005765233 |  |  | 2.975 | 0.363544 | -0.03834652 | 0.0004910248 | 1.7 | 0.44902 | 0.06403456 | 0.000572288 |  |  | 1.7 | 0.346882 | -0.06395021826 | 0.0004464336 | 0.85 | 0.530602 | 0.1280438 | 0.0006766356 |  |  | 0.85 | 0.268763 | -0.1279595 | 0.0003468167 | 0.425 | 0.510693 | 0.1920446 | 0.0004887195 |  |  | 0.425 | 0.291701 | -0.1919772 | 0.0002816564
172 | 0.31096 | 0.000600105908 | 0.0003711403 |  |  | 172 | 0.424135 | -0.000599773659 | 0.0005109766 | 86 | 0.341039 | 0.001300146454 | 0.000441009 |  |  | 86 | 0.410502 | -0.001299814088 | 0.0005361077 | 17.2 | 0.358567 | 0.006402363535 | 0.0004566433 |  |  | 17.2 | 0.421755 | -0.00639570225 | 0.0005421152 | 8.6 | 0.373715 | 0.01280389 | 0.000476009 |  |  | 8.6 | 0.414181 | -0.0127964 | 0.0005326349 | 4.3 | 0.396869 | 0.025629 | 0.0005059358 |  |  | 4.3 | 0.395571 | -0.02553624 | 0.0005076961 | 3.01 | 0.435171 | 0.03843085 | 0.000582494 |  |  | 3.01 | 0.359 | -0.03834652 | 0.0004848745 | 1.72 | 0.453348 | 0.06403456 | 0.0005778268 |  |  | 1.72 | 0.342554003 | -0.06395021826 | 0.0004408954 | 0.86 | 0.534929 | 0.1280438 | 0.0006821726 |  |  | 0.86 | 0.264435 | -0.1279679 | 0.0003411495 | 0.43 | 0.514155 | 0.1920531 | 0.0004920518 |  |  | 0.43 | 0.288455 | -0.1919772 | 0.0002784415
174 | 0.314423 | 0.000600105908 | 0.000375296 |  |  | 174 | 0.420456 | -0.000599773659 | 0.0005065634 | 87 | 0.344934 | 0.001300146454 | 0.0004459327 |  |  | 87 | 0.406391 | -0.001299814088 | 0.0005309045 | 17.4 | 0.362462 | 0.006401530933 | 0.0004615962 |  |  | 17.4 | 0.417643 | -0.00639570225 | 0.0005368509 | 8.7 | 0.377826 | 0.01280389 | 0.0004811298 |  |  | 8.7 | 0.409853 | -0.0127964 | 0.0005272304 | 4.35 | 0.401197 | 0.025629 | 0.000511338 |  |  | 4.35 | 0.391243 | -0.02553624 | 0.0005023038 | 3.045 | 0.439715 | 0.03843928501 | 0.0005884621 |  |  | 3.045 | 0.354672 | -0.03834652 | 0.0004789209 | 1.74 | 0.457676 | 0.06404299 | 0.0005834082 |  |  | 1.74 | 0.338226 | -0.06395021826 | 0.0004353599 | 0.87 | 0.5396900177 | 0.1280438 | 0.0006879909 |  |  | 0.87 | 0.259891 | -0.1279679 | 0.0003354842 | 0.435 | 0.517618 | 0.1920531 | 0.0004953874 |  |  | 0.435 | 0.284776 | -0.1919772 | 0.0002751179
176 | 0.317885 | 0.000600105908 | 0.0003794518 |  |  | 176 | 0.416778 | -0.000599773659 | 0.0005021509 | 88 | 0.348829 | 0.001300146454 | 0.0004509967 |  |  | 88 | 0.402495 | -0.001299814088 | 0.0005257007 | 17.6 | 0.366574 | 0.006402363535 | 0.000466727 |  |  | 17.6 | 0.413532 | -0.00639570225 | 0.0005315968 | 8.8 | 0.381938 | 0.01280389 | 0.0004863988 |  |  | 8.8 | 0.405741 | -0.0127964 | 0.0005218354 | 4.4 | 0.405309 | 0.02563743 | 0.000516836 |  |  | 4.4 | 0.387131 | -0.02553624 | 0.0004969204 | 3.08 | 0.444043 | 0.03843928501 | 0.0005944904 |  |  | 3.08 | 0.350128 | -0.03834652 | 0.0004729639 | 1.76 | 0.461788 | 0.06403456 | 0.0005888127 |  |  | 1.76 | 0.333898 | -0.06395021826 | 0.0004298244 | 0.88 | 0.543802 | 0.1280438 | 0.0006936716 |  |  | 0.88 | 0.255347 | -0.1279595 | 0.0003296586 | 0.44 | 0.520864 | 0.1920531 | 0.0004986087 |  |  | 0.44 | 0.281314 | -0.1919856 | 0.0002716966
178 | 0.321347 | 0.000600105908 | 0.0003836069 |  |  | 178 | 0.413315 | -0.000599773659 | 0.0004978679 | 89 | 0.352508 | 0.001300146454 | 0.0004559204 |  |  | 89 | 0.3986 | -0.001299814088 | 0.0005206373 | 17.8 | 0.370469 | 0.006402363535 | 0.000471879 |  |  | 17.8 | 0.40942 | -0.00639570225 | 0.0005263326 | 8.9 | 0.386049 | 0.01280389 | 0.0004916584 |  |  | 8.9 | 0.40163 | -0.0127964 | 0.0005165692 | 4.45 | 0.40942 | 0.025629 | 0.0005220997 |  |  | 4.45 | 0.38302 | -0.02553624 | 0.0004916661 | 3.115 | 0.448804 | 0.03843928501 | 0.0006006085 |  |  | 3.115 | 0.345583 | -0.03834652 | 0.0004668678311 | 1.78 | 0.466116 | 0.06404299 | 0.000594218 |  |  | 1.78 | 0.329354 | -0.06395021826 | 0.0004241507 | 0.89 | 0.54813 | 0.1280438 | 0.000699075 |  |  | 0.89 | 0.251235 | -0.1279595 | 0.0003241095 | 0.445 | 0.52411 | 0.1920446 | 0.0005017146 |  |  | 0.445 | 0.277635 | -0.1919856 | 0.0002682751
180 | 0.324593 | 0.000600105908 | 0.0003876324 |  |  | 180 | 0.409636 | -0.000599773659 | 0.0004935843 | 90 | 0.356403 | 0.001300146454 | 0.0004608441 |  |  | 90 | 0.394705 | -0.001299814088 | 0.0005155745 | 18 | 0.37458 | 0.006402363535 | 0.0004770093 |  |  | 18 | 0.405525 | -0.00639570225 | 0.0005212166 | 9 | 0.390161 | 0.01280389 | 0.0004969274 |  |  | 9 | 0.397518 | -0.0127964 | 0.0005113128 | 4.5 | 0.413748 | 0.025629 | 0.0005274264 |  |  | 4.5 | 0.378692 | -0.02553624 | 0.0004862833 | 3.15 | 0.452916 | 0.03843928501 | 0.0006065772 |  |  | 3.15 | 0.341256 | -0.03834652 | 0.0004609141 | 1.8 | 0.470444 | 0.06403456 | 0.0005997608 |  |  | 1.8 | 0.325242 | -0.06395865 | 0.0004186426 | 0.9 | 0.55289 | 0.1280354 | 0.00070487 |  |  | 0.9 | 0.246691 | -0.1279679 | 0.0003185819 | 0.45 | 0.527572 | 0.1920446 | 0.0005049242 |  |  | 0.45 | 0.274389 | -0.1919772 | 0.0002649456
182 | 0.328055 | 0.000600105908 | 0.0003916579 |  |  | 182 | 0.405958 | -0.000599773659 | 0.0004891718 | 91 | 0.360298 | 0.001300146454 | 0.0004659081 |  |  | 91 | 0.390594 | -0.001299814088 | 0.0005103714 | 18.2 | 0.378476 | 0.006402363535 | 0.0004821357 |  |  | 18.2 | 0.401413 | -0.00639570225 | 0.0005160955 | 9.1 | 0.394272 | 0.01280389 | 0.0005021918 |  |  | 9.1 | 0.393407 | -0.0127964 | 0.0005060516 | 4.55 | 0.41786 | 0.02563743 | 0.0005329222 |  |  | 4.55 | 0.37458 | -0.02553624 | 0.0004808951 | 3.185 | 0.45746 | 0.03843085 | 0.0006123284 |  |  | 3.185 | 0.336928 | -0.03834652 | 0.000455103 | 1.82 | 0.474988 | 0.06404299 | 0.0006054463 |  |  | 1.82 | 0.320914 | -0.06395021826 | 0.0004132477 | 0.91 | 0.557002 | 0.1280438 | 0.0007105543 |  |  | 0.91 | 0.242363 | -0.1279595 | 0.0003129074 | 0.455 | 0.531034 | 0.1920446 | 0.0005082515 |  |  | 0.455 | 0.271143 | -0.1919687 | 0.0002618198
184 | 0.331518 | 0.000600105908 | 0.0003958136 |  |  | 184 | 0.402495 | -0.000599773659 | 0.0004848888 | 92 | 0.363977 | 0.001300146454 | 0.0004708318 |  |  | 92 | 0.386699 | -0.001299814088 | 0.0005051682 | 18.4 | 0.382587 | 0.006402363535 | 0.0004872574 |  |  | 18.4 | 0.397302 | -0.00639570225 | 0.0005108314 | 9.2 | 0.398384 | 0.01280389 | 0.0005074513 |  |  | 9.2 | 0.389295 | -0.0127964 | 0.0005007855 | 4.6 | 0.421971 | 0.02563743 | 0.0005382747 |  |  | 4.6 | 0.370253 | -0.02553624 | 0.000475503 | 3.22 | 0.461788 | 0.03843928501 | 0.0006183006 |  |  | 3.22 | 0.332383 | -0.03833809 | 0.0004491027 | 1.84 | 0.479099 | 0.06404299 | 0.0006110252 |  |  | 1.84 | 0.316803 | -0.06395021826 | 0.000407821 | 0.92 | 0.56133 | 0.1280438 | 0.0007159768 |  |  | 0.92 | 0.237819 | -0.1279595 | 0.0003072189 | 0.46 | 0.534497 | 0.1920531 | 0.0005115846 |  |  | 0.46 | 0.267681 | -0.1919772 | 0.0002585988
186 | 0.33498 | 0.000600105908 | 0.0003999694 |  |  | 186 | 0.398817 | -0.000599773659 | 0.0004806058 | 93 | 0.367872 | 0.001300146454 | 0.0004757554 |  |  | 93 | 0.382587 | -0.001299814088 | 0.0004999644 | 18.6 | 0.386482 | 0.006402363535 | 0.0004923878 |  |  | 18.6 | 0.39319 | -0.00639570225 | 0.0005055771 | 9.3 | 0.402495 | 0.01280389 | 0.0005127205 |  |  | 9.3 | 0.385184 | -0.0127964 | 0.000495529 | 4.65 | 0.426299 | 0.02563743 | 0.0005436887 |  |  | 4.65 | 0.366141 | -0.02553624 | 0.00047012 | 3.255 | 0.466332 | 0.03843928501 | 0.0006243362 |  |  | 3.255 | 0.328055 | -0.03834652 | 0.0004431483 | 1.86 | 0.483427 | 0.06404299 | 0.0006164298 |  |  | 1.86 | 0.312259 | -0.06395021826 | 0.0004022861 | 0.93 | 0.565874 | 0.1280522 | 0.0007216807 |  |  | 0.93 | 0.233491 | -0.1279595 | 0.0003015426 | 0.465 | 0.537743 | 0.1920531 | 0.000514817 |  |  | 0.465 | 0.264219 | -0.1919856 | 0.000255287
188 | 0.338442 | 0.000600105908 | 0.0004041245 |  |  | 188 | 0.395138 | -0.000599773659 | 0.0004761933 | 94 | 0.371767 | 0.001300146454 | 0.0004808195 |  |  | 94 | 0.378692 | -0.001299814088 | 0.0004947606 | 18.8 | 0.390594 | 0.006402363535 | 0.0004975095 |  |  | 18.8 | 0.389295 | -0.00639570225 | 0.0005004512 | 9.4 | 0.406607 | 0.01280389 | 0.0005179799 |  |  | 9.4 | 0.381072 | -0.0127964 | 0.0004902631 | 4.7 | 0.43041 | 0.02563743 | 0.0005490924 |  |  | 4.7 | 0.361813 | -0.02553624 | 0.0004647275 | 3.29 | 0.470876 | 0.03843085 | 0.0006303759 |  |  | 3.29 | 0.323511 | -0.03834652 | 0.0004372407 | 1.88 | 0.487755 | 0.06403456 | 0.0006219322 |  |  | 1.88 | 0.307931 | -0.06395021826 | 0.0003966125 | 0.94 | 0.570202 | 0.1280438 | 0.0007273607 |  |  | 0.94 | 0.229163 | -0.1279595 | 0.0002960045 | 0.47 | 0.540988 | 0.1920446 | 0.0005179221 |  |  | 0.47 | 0.260756 | -0.1919856 | 0.0002519689
190 | 0.341688 | 0.000600105908 | 0.00040815 |  |  | 190 | 0.391676 | -0.000599773659 | 0.0004719103 | 95 | 0.375446 | 0.001300146454 | 0.0004857432 |  |  | 95 | 0.374797 | -0.001299814088 | 0.0004896978 | 19 | 0.394489 | 0.006402363535 | 0.0005026406 |  |  | 19 | 0.385184 | -0.00639570225 | 0.0004953356 | 9.5 | 0.410502 | 0.01280389 | 0.0005231109 |  |  | 9.5 | 0.376961 | -0.0127964 | 0.0004850065 | 4.75 | 0.434522 | 0.025629 | 0.0005542765 |  |  | 4.75 | 0.357702 | -0.02553624 | 0.0004593444 | 3.325 | 0.475204 | 0.03843928501 | 0.0006363483 |  |  | 3.325 | 0.318967 | -0.03833809 | 0.0004310979 | 1.9 | 0.491867 | 0.06404299 | 0.0006273375 |  |  | 1.9 | 0.303603 | -0.06395021826 | 0.000391077 | 0.95 | 0.57453 | 0.1280438 | 0.0007328786 |  |  | 0.95 | 0.224835 | -0.1279679 | 0.0002904759 | 0.475 | 0.544451 | 0.1920446 | 0.0005211313 |  |  | 0.475 | 0.257294 | -0.1919772 | 0.0002486397
192 | 0.345151 | 0.000600105908 | 0.0004121762 |  |  | 192 | 0.387997 | -0.000599773659 | 0.0004676273 | 96 | 0.379341 | 0.001300146454 | 0.0004906668 |  |  | 96 | 0.370902 | -0.001299814088 | 0.000484635 | 19.2 | 0.3986 | 0.006402363535 | 0.0005077663 |  |  | 19.2 | 0.381072 | -0.00639570225 | 0.0004900764 | 9.6 | 0.414614 | 0.01280389 | 0.0005282369 |  |  | 9.6 | 0.372849 | -0.0127964 | 0.0004797453 | 4.8 | 0.4388499856 | 0.025629 | 0.0005595935 |  |  | 4.8 | 0.35359 | -0.02553624 | 0.0004540947 | 3.36 | 0.479749 | 0.03843928501 | 0.0006423821 |  |  | 3.36 | 0.314639 | -0.03834652 | 0.0004251413 | 1.92 | 0.496411 | 0.06404299 | 0.0006329221 |  |  | 1.92 | 0.299491 | -0.06395021826 | 0.0003856795 | 0.96 | 0.578858 | 0.1280354 | 0.0007383959 |  |  | 0.96 | 0.220723 | -0.1279595 | 0.000285076 | 0.48 | 0.547913 | 0.1920531 | 0.0005244677 |  |  | 0.48 | 0.253832 | -0.1919687 | 0.0002453057
194 | 0.348613 | 0.000600105908 | 0.0004163319 |  |  | 194 | 0.384318 | -0.000599773659 | 0.0004632142 | 97 | 0.38302 | 0.001300146454 | 0.0004955905 |  |  | 97 | 0.367007 | -0.001299814088 | 0.0004795722 | 19.4 | 0.402495 | 0.006402363535 | 0.0005128872 |  |  | 19.4 | 0.376961 | -0.00639570225 | 0.0004848126 | 9.7 | 0.418725 | 0.01280389 | 0.0005334962 |  |  | 9.7 | 0.368738 | -0.0127964 | 0.0004744795 | 4.85 | 0.442961 | 0.025629 | 0.0005649952 |  |  | 4.85 | 0.349479 | -0.02553624 | 0.0004488408 | 3.395 | 0.484077 | 0.03843928501 | 0.0006483553 |  |  | 3.395 | 0.310311 | -0.03833809 | 0.0004193367 | 1.94 | 0.500523 | 0.06404299 | 0.0006384695 |  |  | 1.94 | 0.295163 | -0.06395021826 | 0.0003802844 | 0.97 | 0.583186 | 0.1280438 | 0.000743942 |  |  | 0.97 | 0.215963 | -0.1279679 | 0.0002794011 | 0.485 | 0.551375 | 0.1920531 | 0.0005278067 |  |  | 0.485 | 0.250369 | -0.1919687 | 0.0002419783
196 | 0.352075 | 0.000600105908 | 0.000420487 |  |  | 196 | 0.380856 | -0.000599773659 | 0.0004589312 | 98 | 0.386915 | 0.001300146454 | 0.0005005141 |  |  | 98 | 0.363111 | -0.001299814088 | 0.0004745088 | 19.6 | 0.406607 | 0.006402363535 | 0.0005180185 |  |  | 19.6 | 0.373066 | -0.00639570225 | 0.0004796968 | 9.8 | 0.422837 | 0.01280389 | 0.0005387656 |  |  | 9.8 | 0.364626 | -0.0127964 | 0.0004692227 | 4.9 | 0.447073 | 0.02563743 | 0.0005703635 |  |  | 4.9 | 0.345151 | -0.02553624 | 0.0004434576 | 3.43 | 0.488404 | 0.03843928501 | 0.0006541774 |  |  | 3.43 | 0.305983 | -0.03834652 | 0.000413528 | 1.96 | 0.50485 | 0.06403456 | 0.0006438277 |  |  | 1.96 | 0.290835 | -0.06395021826 | 0.0003747466 | 0.98 | 0.58773 | 0.1280354 | 0.0007496172 |  |  | 0.98 | 0.211851 | -0.1279595 | 0.0002737231 | 0.49 | 0.554621 | 0.1920531 | 0.0005310243 |  |  | 0.49 | 0.246907 | -0.1919772 | 0.0002386586
198 | 0.355321 | 0.000600105908 | 0.0004245125 |  |  | 198 | 0.377394 | -0.000599773659 | 0.0004547784 | 99 | 0.390594 | 0.001300146454 | 0.0005054378 |  |  | 99 | 0.359 | -0.001299814088 | 0.000469305 | 19.8 | 0.410502 | 0.006402363535 | 0.0005231399 |  |  | 19.8 | 0.368954 | -0.00639570225 | 0.0004745712 | 9.9 | 0.426948 | 0.01280389 | 0.0005440248 |  |  | 9.9 | 0.360515 | -0.0127964 | 0.0004639571 | 4.95 | 0.451184 | 0.02563743 | 0.0005757218 |  |  | 4.95 | 0.341039 | -0.02553624 | 0.0004380652 | 3.465 | 0.492949 | 0.03843928501 | 0.000660141 |  |  | 3.465 | 0.301439 | -0.03834652 | 0.0004076173 | 1.98 | 0.509178 | 0.06404299 | 0.0006493706 |  |  | 1.98 | 0.286508 | -0.06395021826 | 0.0003692117 | 0.99 | 0.592058 | 0.1280438 | 0.0007552973 |  |  | 0.99 | 0.207523 | -0.1279595 | 0.0002683141 | 0.495 | 0.558084 | 0.1920531 | 0.0005342455 |  |  | 0.495 | 0.243445 | -0.1919856 | 0.0002353459
200 | 0.358784 | 0.000600105908 | 0.0004285386 |  |  | 200 | 0.373715 | -0.000599773659 | 0.0004504954 | 100 | 0.394489 | 0.001300146454 | 0.0005103614 |  |  | 100 | 0.355105 | -0.001299814088 | 0.0004641019 | 20 | 0.414397 | 0.006402363535 | 0.0005281323 |  |  | 20 | 0.364843 | -0.00639570225 | 0.0004693165 | 10 | 0.43106 | 0.01280389 | 0.0005492943 |  |  | 10 | 0.356403 | -0.0127964 | 0.0004587002 | 5 | 0.455296 | 0.02563743 | 0.0005809978 |  |  | 5 | 0.336711 | -0.02553624 | 0.0004326812 | 3.5 | 0.497277 | 0.03843085 | 0.0006660409 |  |  | 3.5 | 0.297111 | -0.03834652 | 0.0004016664 | 2 | 0.513506 | 0.06404299 | 0.0006549567 |  |  | 2 | 0.282396 | -0.06394179 | 0.0003637912 | 1 | 0.596386 | 0.1280354 | 0.0007608387 |  |  | 1 | 0.203195 | -0.1279679 | 0.0002627846 | 0.5 | 0.561546 | 0.1920446 | 0.0005375586 |  |  | 0.5 | 0.240199 | -0.1919772 | 0.0002321264
202 | 0.362246 | 0.000600105908 | 0.0004326944 |  |  | 202 | 0.370253 | -0.000599773659 | 0.0004462124 | 101 | 0.398384 | 0.001300146454 | 0.0005154255 |  |  | 101 | 0.35121 | -0.001299814088 | 0.0004590391 | 20.2 | 0.4185090065 | 0.006402363535 | 0.0005332587 |  |  | 20.2 | 0.360948 | -0.00639570225 | 0.0004641961 | 10.1 | 0.435171 | 0.01280389 | 0.0005545586 |  |  | 10.1 | 0.352292 | -0.0127964 | 0.000453439 | 5.05 | 0.459624 | 0.025629 | 0.0005863104 |  |  | 5.05 | 0.3326 | -0.02553624 | 0.0004272937 | 3.535 | 0.501821 | 0.03843928501 | 0.000672009 |  |  | 3.535 | 0.292567 | -0.03834652 | 0.0003957127 | 2.02 | 0.517618 | 0.06404299 | 0.000660362 |  |  | 2.02 | 0.278068 | -0.06395865 | 0.0003584173 | 1.01 | 0.600497 | 0.1280354 | 0.0007662161 |  |  | 1.01 | 0.198651 | -0.1279679 | 0.0002571167 | 0.505 | 0.564792 | 0.1920446 | 0.0005407674 |  |  | 0.505 | 0.236953 | -0.1919772 | 0.0002290055
204 | 0.365492 | 0.000600105908 | 0.0004367199 |  |  | 204 | 0.366574 | -0.000599773659 | 0.0004419294 | 102 | 0.402063 | 0.001300146454 | 0.0005203492 |  |  | 102 | 0.347315 | -0.001299814088 | 0.0004539763 | 20.4 | 0.422404 | 0.006402363535 | 0.00053838 |  |  | 20.4 | 0.356836 | -0.00639570225 | 0.0004590706 | 10.2 | 0.439283 | 0.01280389 | 0.0005598176 |  |  | 10.2 | 0.34818 | -0.0127964 | 0.0004481734 | 5.1 | 0.4637350142 | 0.02563743 | 0.0005917136 |  |  | 5.1 | 0.328488 | -0.02553624 | 0.00042204 | 3.57 | 0.506149 | 0.03843928501 | 0.0006780458 |  |  | 3.57 | 0.288239 | -0.03834652 | 0.0003897564 | 2.04 | 0.521729 | 0.06403456 | 0.0006655842 |  |  | 2.04 | 0.27374 | -0.06395865 | 0.0003529286 | 1.02 | 0.605042 | 0.1280438 | 0.000771783 |  |  | 1.02 | 0.194323 | -0.1279679 | 0.0002514401 | 0.51 | 0.568038 | 0.1920446 | 0.0005438843 |  |  | 0.51 | 0.233491 | -0.1919772 | 0.0002257861
206 | 0.368954 | 0.000600105908 | 0.0004407454 |  |  | 206 | 0.363111 | -0.000599773659 | 0.0004376458 | 103 | 0.405958 | 0.001300146454 | 0.0005252728 |  |  | 103 | 0.343419 | -0.001299814088 | 0.0004489129 | 20.6 | 0.426515 | 0.006402363535 | 0.0005435109 |  |  | 20.6 | 0.352941 | -0.00639570225 | 0.000453954 | 10.3 | 0.443178 | 0.01280389 | 0.000564949 |  |  | 10.3 | 0.344069 | -0.0127964 | 0.0004429164 | 5.15 | 0.468063 | 0.025629 | 0.0005971264 |  |  | 5.15 | 0.324377 | -0.02553624 | 0.0004167944 | 3.605 | 0.510693 | 0.03843085 | 0.0006839432 |  |  | 3.605 | 0.283911 | -0.03834652 | 0.0003839503 | 2.06 | 0.526274 | 0.06404299 | 0.0006711278 |  |  | 2.06 | 0.269629 | -0.06395865 | 0.0003475312 | 1.03 | 0.609369 | 0.1280522 | 0.000777514 |  |  | 1.03 | 0.190212 | -0.1279595 | 0.0002460324 | 0.515 | 0.5715 | 0.1920446 | 0.0005471049 |  |  | 0.515 | 0.230028 | -0.1919687 | 0.0002224576
208 | 0.372416 | 0.000600105908 | 0.0004449005 |  |  | 208 | 0.359649 | -0.000599773659 | 0.0004334924 | 104 | 0.409636 | 0.001300146454 | 0.0005301958 |  |  | 104 | 0.339524 | -0.001299814088 | 0.0004438495 | 20.8 | 0.43041 | 0.006402363535 | 0.0005486314 |  |  | 20.8 | 0.348829 | -0.00639570225 | 0.0004488286 | 10.4 | 0.447289 | 0.01280389 | 0.000570069 |  |  | 10.4 | 0.339957 | -0.0127964 | 0.000437651 | 5.2 | 0.472175 | 0.025629 | 0.0006024306 |  |  | 5.2 | 0.320049 | -0.02553624 | 0.000411403 | 3.64 | 0.515021 | 0.03843928501 | 0.0006899113 |  |  | 3.64 | 0.279583 | -0.03834652 | 0.0003781415 | 2.08 | 0.530385 | 0.06403456 | 0.0006766707 |  |  | 2.08 | 0.265301 | -0.06395865 | 0.0003421337 | 1.04 | 0.613697 | 0.1280438 | 0.0007830551 |  |  | 1.04 | 0.185884 | -0.1279595 | 0.000240625 | 0.52 | 0.574963 | 0.1920362 | 0.0005504175 |  |  | 0.52 | 0.22635 | -0.1919772 | 0.0002190303
210 | 0.375662 | 0.000600105908 | 0.000448926 |  |  | 210 | 0.35597 | -0.000599773659 | 0.0004292094 | 105 | 0.413532 | 0.001300146454 | 0.0005351195 |  |  | 105 | 0.335629 | -0.001299814088 | 0.0004387867 | 21 | 0.434306 | 0.006402363535 | 0.0005536247 |  |  | 21 | 0.344934 | -0.00639570225 | 0.0004437118 | 10.5 | 0.451401 | 0.01280389 | 0.0005753388 |  |  | 10.5 | 0.335846 | -0.0127964 | 0.0004323939 | 5.25 | 0.476286 | 0.025629 | 0.0006077051 |  |  | 5.25 | 0.316154 | -0.02553624 | 0.0004061573 | 3.675 | 0.519349 | 0.03843928501 | 0.0006958047 |  |  | 3.675 | 0.275255 | -0.03834652 | 0.0003723303 | 2.1 | 0.534929 | 0.06403456 | 0.0006821685 |  |  | 2.1 | 0.261189 | -0.06395021826 | 0.0003367136 | 1.05 | 0.617809 | 0.1280354 | 0.0007884068 |  |  | 1.05 | 0.181556 | -0.1279679 | 0.0002350946 | 0.525 | 0.578425 | 0.1920362 | 0.0005537301 |  |  | 0.525 | 0.22332 | -0.1919856 | 0.0002158204
212 | 0.379125 | 0.000600105908 | 0.0004529521 |  |  | 212 | 0.352508 | -0.000599773659 | 0.0004249264 | 106 | 0.41721 | 0.001300146454 | 0.0005400431 |  |  | 106 | 0.331734 | -0.001299814088 | 0.0004337239 | 21.2 | 0.438417 | 0.006402363535 | 0.0005587511 |  |  | 21.2 | 0.340823 | -0.00639570225 | 0.0004385914 | 10.6 | 0.455512 | 0.01280389 | 0.0005806031 |  |  | 10.6 | 0.331951 | -0.0127964 | 0.0004272715 | 5.3 | 0.480398 | 0.02563743 | 0.000613075 |  |  | 5.3 | 0.312042 | -0.02553624 | 0.0004010456 | 3.71 | 0.523893 | 0.03843928501 | 0.0007017775 |  |  | 3.71 | 0.270711 | -0.03834652 | 0.0003663791 | 2.12 | 0.539041 | 0.06403456 | 0.0006877113 |  |  | 2.12 | 0.256861 | -0.06395021826 | 0.0003312938 | 1.06 | 0.622353 | 0.1280438 | 0.0007939486 |  |  | 1.06 | 0.177228 | -0.1279679 | 0.000229564 | 0.53 | 0.581671 | 0.1920531 | 0.0005569751 |  |  | 0.53 | 0.220074 | -0.1919772 | 0.0002128083
214 | 0.382587 | 0.000600105908 | 0.0004571079 |  |  | 214 | 0.349046 | -0.000599773659 | 0.0004207736 | 107 | 0.421105 | 0.001300146454 | 0.0005449661 |  |  | 107 | 0.327839 | -0.001299814088 | 0.0004286611 | 21.4 | 0.442312 | 0.006402363535 | 0.0005638715 |  |  | 21.4 | 0.336711 | -0.00639570225 | 0.0004333281 | 10.7 | 0.459624 | 0.01280389 | 0.0005858619 |  |  | 10.7 | 0.327839 | -0.0127964 | 0.0004221444 | 5.35 | 0.484509 | 0.025629 | 0.0006183378 |  |  | 5.35 | 0.307714 | -0.02553624 | 0.0003956536 | 3.745 | 0.528221 | 0.03843928501 | 0.0007077408 |  |  | 3.745 | 0.266383 | -0.03834652 | 0.0003604229 | 2.14 | 0.543369 | 0.06404299 | 0.0006931698 |  |  | 2.14 | 0.252533 | -0.06395021826 | 0.0003257621 | 1.07 | 0.626681 | 0.1280438 | 0.0007996642 |  |  | 1.07 | 0.173116 | -0.1279595 | 0.0002241591 | 0.535 | 0.584917 | 0.1920446 | 0.0005601108 |  |  | 0.535 | 0.216612 | -0.1919687 | 0.0002095821
216 | 0.385833 | 0.000600105908 | 0.0004611334 |  |  | 216 | 0.345583 | -0.000599773659 | 0.0004166202 | 108 | 0.424784 | 0.001300146454 | 0.0005498898 |  |  | 108 | 0.323944 | -0.001299814088 | 0.0004235984 | 21.6 | 0.446424 | 0.006402363535 | 0.0005690033 |  |  | 21.6 | 0.332816 | -0.00639570225 | 0.0004282112 | 10.8 | 0.4637350142 | 0.01280389 | 0.0005911318 |  |  | 10.8 | 0.323728 | -0.0127964 | 0.0004168872 | 5.4 | 0.488837 | 0.025629 | 0.0006236496 |  |  | 5.4 | 0.303819 | -0.02553624 | 0.0003904077 | 3.78 | 0.532765 | 0.03843085 | 0.0007136351 |  |  | 3.78 | 0.262055 | -0.03834652 | 0.0003546167 | 2.16 | 0.54748 | 0.06404299 | 0.0006986116 |  |  | 2.16 | 0.248422 | -0.06395021826 | 0.0003203615 | 1.08 | 0.631009 | 0.1280354 | 0.0008051698 |  |  | 1.08 | 0.168788 | -0.1279595 | 0.0002187491 | 0.54 | 0.588379 | 0.1920531 | 0.0005633249 |  |  | 0.54 | 0.213149 | -0.1919687 | 0.0002062515
218 | 0.389295 | 0.000600105908 | 0.0004651589 |  |  | 218 | 0.342121 | -0.000599773659 | 0.0004124667 | 109 | 0.428679 | 0.001300146454 | 0.0005548134 |  |  | 109 | 0.320049 | -0.001299814088 | 0.0004185356 | 21.8 | 0.450319 | 0.006402363535 | 0.0005741242 |  |  | 21.8 | 0.328921 | -0.00639570225 | 0.0004232249 | 10.9 | 0.46763 | 0.01280389 | 0.0005962516 |  |  | 10.9 | 0.319616 | -0.0127964 | 0.000411622 | 5.45 | 0.492949 | 0.02563743 | 0.0006291552 |  |  | 5.45 | 0.299491 | -0.02553624 | 0.0003851544 | 3.815 | 0.537093 | 0.03843085 | 0.000719524 |  |  | 3.815 | 0.257511 | -0.03834652 | 0.000348663 | 2.18 | 0.551808 | 0.06404299 | 0.0007040162 |  |  | 2.18 | 0.244094 | -0.06395865 | 0.0003149853 | 1.09 | 0.635337 | 0.1280438 | 0.0008107115 |  |  | 1.09 | 0.164244 | -0.1279595 | 0.0002130728 | 0.545 | 0.591841 | 0.1920531 | 0.0005666616 |  |  | 0.545 | 0.209687 | -0.1919772 | 0.0002029325
220 | 0.392541 | 0.000600105908 | 0.0004691844 |  |  | 220 | 0.338442 | -0.000599773659 | 0.0004081838 | 110 | 0.432358 | 0.001300146454 | 0.0005597371 |  |  | 110 | 0.31637 | -0.001299814088 | 0.0004136132 | 22 | 0.454214 | 0.006402363535 | 0.0005791171 |  |  | 22 | 0.324809 | -0.00639570225 | 0.0004181078 | 11 | 0.471742 | 0.01280389 | 0.0006013833 |  |  | 11 | 0.315504 | -0.0127964 | 0.000406364 | 5.5 | 0.49706 | 0.02563743 | 0.0006345347 |  |  | 5.5 | 0.2953799963 | -0.02553624 | 0.0003797706 | 3.85 | 0.541421 | 0.03843085 | 0.0007253406 |  |  | 3.85 | 0.253399 | -0.03833809 | 0.0003428145 | 2.2 | 0.556136 | 0.06403456 | 0.0007095129 |  |  | 2.2 | 0.239982 | -0.06395021826 | 0.0003095879 | 1.1 | 0.639448 | 0.1280438 | 0.0008161409 |  |  | 1.1 | 0.159916 | -0.1279679 | 0.0002074033 | 0.55 | 0.595087 | 0.1920531 | 0.0005698823 |  |  | 0.55 | 0.206441 | -0.1919772 | 0.0001997175
222 | 0.396004 | 0.000600105908 | 0.0004732105 |  |  | 222 | 0.33498 | -0.000599773659 | 0.0004039008 | 111 | 0.436037 | 0.001300146454 | 0.0005645203 |  |  | 111 | 0.312475 | -0.001299814088 | 0.0004086908 | 22.2 | 0.458325 | 0.006402363535 | 0.0005842429 |  |  | 22.2 | 0.320914 | -0.00639570225 | 0.0004129868 | 11.1 | 0.475853 | 0.01280389 | 0.0006066476 |  |  | 11.1 | 0.311609 | -0.0127964 | 0.000401241 | 5.55 | 0.501172 | 0.025629 | 0.0006396995 |  |  | 5.55 | 0.291268 | -0.02553624 | 0.000374521 | 3.885 | 0.545749 | 0.03843928501 | 0.0007312476 |  |  | 3.885 | 0.249071 | -0.03833809 | 0.0003371163 | 2.22 | 0.560248 | 0.06403456 | 0.0007148709 |  |  | 2.22 | 0.235655 | -0.06395021826 | 0.0003041706 | 1.11 | 0.643776 | 0.1280354 | 0.0008215165 |  |  | 1.11 | 0.156021 | -0.1279595 | 0.0002021422 | 0.555 | 0.59855 | 0.1920531 | 0.0005731036 |  |  | 0.555 | 0.202979 | -0.1919772 | 0.000196498
224 | 0.399466 | 0.000600105908 | 0.0004773662 |  |  | 224 | 0.331518 | -0.000599773659 | 0.0003997479 | 112 | 0.439932 | 0.001300146454 | 0.000569444 |  |  | 112 | 0.30858 | -0.001299814088 | 0.000403628 | 22.4 | 0.462221 | 0.006402363535 | 0.0005893636 |  |  | 22.4 | 0.316803 | -0.00639570225 | 0.0004078625 | 11.2 | 0.479965 | 0.01280389 | 0.0006119061 |  |  | 11.2 | 0.307498 | -0.0127964 | 0.0003961148 | 5.6 | 0.505283 | 0.025629 | 0.0006448573 |  |  | 5.6 | 0.287157 | -0.02553624 | 0.0003692678 | 3.92 | 0.550077 | 0.03843928501 | 0.0007371503 |  |  | 3.92 | 0.244743 | -0.03834652 | 0.0003313449 | 2.24 | 0.564576 | 0.06403456 | 0.0007202754 |  |  | 2.24 | 0.231543 | -0.06395865 | 0.0002987934 | 1.12 | 0.648104 | 0.1280438 | 0.0008270583 |  |  | 1.12 | 0.151477 | -0.1279679 | 0.0001967426 | 0.56 | 0.601796 | 0.1920446 | 0.0005763121 |  |  | 0.56 | 0.199517 | -0.1919772 | 0.0001931749
226 | 0.402712 | 0.000600105908 | 0.0004813918 |  |  | 226 | 0.328055 | -0.000599773659 | 0.0003955945 | 113 | 0.443611 | 0.001300146454 | 0.0005743676 |  |  | 113 | 0.304685 | -0.001299814088 | 0.0003985652 | 22.6 | 0.466116 | 0.006402363535 | 0.0005943574 |  |  | 22.6 | 0.312908 | -0.00639570225 | 0.0004027459 | 11.3 | 0.484077 | 0.01280389 | 0.000617177 |  |  | 11.3 | 0.303386 | -0.0127964 | 0.0003908573 | 5.65 | 0.509611 | 0.025629 | 0.0006502705 |  |  | 5.65 | 0.283045 | -0.02553624 | 0.0003640217 | 3.955 | 0.554621 | 0.03843928501 | 0.0007431133 |  |  | 3.955 | 0.240199 | -0.03834652 | 0.0003254258 | 2.26 | 0.568687 | 0.06403456 | 0.0007256793 |  |  | 2.26 | 0.227215 | -0.06395021826 | 0.000293396 | 1.13 | 0.652216 | 0.1280438 | 0.0008324889 |  |  | 1.13 | 0.147149 | -0.1279595 | 0.0001910663 | 0.565 | 0.605042 | 0.1920446 | 0.0005794163 |  |  | 0.565 | 0.196271 | -0.1919772 | 0.0001899555
228 | 0.406174 | 0.000600105908 | 0.0004854173 |  |  | 228 | 0.324593 | -0.000599773659 | 0.0003914411 | 114 | 0.447506 | 0.001300146454 | 0.0005792913 |  |  | 114 | 0.30079 | -0.001299814088 | 0.0003935025 | 22.8 | 0.470227 | 0.006402363535 | 0.0005994774 |  |  | 22.8 | 0.309013 | -0.00639570225 | 0.0003977599 | 11.4 | 0.487972 | 0.01280389 | 0.0006222971 |  |  | 11.4 | 0.299491 | -0.0127964 | 0.0003857306 | 5.7 | 0.513723 | 0.02563743 | 0.0006557803 |  |  | 5.7 | 0.278934 | -0.02553624 | 0.0003587686 | 3.99 | 0.558949 | 0.03843928501 | 0.0007490864 |  |  | 3.99 | 0.235871 | -0.03833809 | 0.0003194395 | 2.28 | 0.573015 | 0.06403456 | 0.0007310831 |  |  | 2.28 | 0.223104 | -0.06395865 | 0.0002879985 | 1.14 | 0.65676 | 0.1280438 | 0.0008380306 |  |  | 1.14 | 0.143254 | -0.1279679 | 0.0001858049 | 0.57 | 0.608504 | 0.1920446 | 0.0005826369 |  |  | 0.57 | 0.192808 | -0.1919772 | 0.0001867355
230 | 0.40942 | 0.000600105908 | 0.0004894428 |  |  | 230 | 0.321131 | -0.000599773659 | 0.0003872882 | 115 | 0.451184 | 0.001300146454 | 0.0005842143 |  |  | 115 | 0.297111 | -0.001299814088 | 0.0003885801 | 23 | 0.474122 | 0.006401530933 | 0.0006045694 |  |  | 23 | 0.304901 | -0.00639570225 | 0.0003926426 | 11.5 | 0.492083 | 0.01280389 | 0.0006274284 |  |  | 11.5 | 0.2953799963 | -0.0127964 | 0.0003806118 | 5.75 | 0.517834 | 0.02563743 | 0.0006611644 |  |  | 5.75 | 0.275039 | -0.02553624 | 0.000353661 | 4.025 | 0.563277 | 0.03843928501 | 0.0007549092 |  |  | 4.025 | 0.231759 | -0.03834652 | 0.0003137757 | 2.3 | 0.577127 | 0.06403456 | 0.0007364876 |  |  | 2.3 | 0.218992 | -0.06395021826 | 0.0002827399 | 1.15 | 0.660872 | 0.1280522 | 0.0008436002 |  |  | 1.15 | 0.138926 | -0.1279679 | 0.0001805497 | 0.575 | 0.61175 | 0.1920446 | 0.0005858575 |  |  | 0.575 | 0.189562 | -0.1919772 | 0.0001835156
232 | 0.412882 | 0.000600105908 | 0.0004934683 |  |  | 232 | 0.317668 | -0.000599773659 | 0.0003831348 | 116 | 0.45508 | 0.001300146454 | 0.000589138 |  |  | 116 | 0.293216 | -0.001299814088 | 0.0003836577 | 23.2 | 0.478234 | 0.006402363535 | 0.0006096958 |  |  | 23.2 | 0.301006 | -0.00639570225 | 0.0003875216 | 11.6 | 0.496195 | 0.01280389 | 0.0006326928 |  |  | 11.6 | 0.291268 | -0.01279557 | 0.0003753384 | 5.8 | 0.521946 | 0.025629 | 0.0006663248 |  |  | 5.8 | 0.270711 | -0.02553624 | 0.0003484113 | 4.06 | 0.567605 | 0.03843085 | 0.0007606431 |  |  | 4.06 | 0.227215 | -0.03834652 | 0.0003079996 | 2.32 | 0.581454 | 0.06404299 | 0.0007419405 |  |  | 2.32 | 0.214664 | -0.06395021826 | 0.0002773237 | 1.16 | 0.665199 | 0.1280438 | 0.000849003 |  |  | 1.16 | 0.134598 | -0.1279679 | 0.0001750113 | 0.58 | 0.615212 | 0.1920446 | 0.0005890781 |  |  | 0.58 | 0.186316 | -0.1919772 | 0.0001803998
234 | 0.416128 | 0.000600105908 | 0.0004974938 |  |  | 234 | 0.314206 | -0.000599773659 | 0.0003789814 | 117 | 0.458758 | 0.001300146454 | 0.0005940616 |  |  | 117 | 0.289321 | -0.001299814088 | 0.0003785949 | 23.4 | 0.482129 | 0.006402363535 | 0.0006148558 |  |  | 23.4 | 0.297111 | -0.00639570225 | 0.0003825356 | 11.7 | 0.50009 | 0.01280389 | 0.0006378127 |  |  | 11.7 | 0.287373 | -0.0127964 | 0.0003702118 | 5.85 | 0.526057 | 0.025629 | 0.000671478 |  |  | 5.85 | 0.2665989995 | -0.02553624 | 0.0003430199 | 4.095 | 0.572149 | 0.03843928501 | 0.0007666112 |  |  | 4.095 | 0.222887 | -0.03834652 | 0.000302046 | 2.34 | 0.585566 | 0.06404299 | 0.0007473937 |  |  | 2.34 | 0.210553 | -0.06395865 | 0.0002719447 | 1.17 | 0.669527 | 0.1280354 | 0.000854488 |  |  | 1.17 | 0.13027 | -0.1279679 | 0.0001694729 | 0.585 | 0.618242 | 0.1920446 | 0.000592195 |  |  | 0.585 | 0.182854 | -0.1919772 | 0.0001771804
236 | 0.419591 | 0.000600105908 | 0.0005015199 |  |  | 236 | 0.310744 | -0.000599773659 | 0.0003748285 | 118 | 0.462437 | 0.001300146454 | 0.0005988442 |  |  | 118 | 0.285642 | -0.001299814088 | 0.0003736725 | 23.6 | 0.4860239923 | 0.006402363535 | 0.0006198491 |  |  | 23.6 | 0.292999 | -0.00639570225 | 0.0003774182 | 11.8 | 0.504201 | 0.01280389 | 0.0006429443 |  |  | 11.8 | 0.283262 | -0.0127964 | 0.0003651051 | 5.9 | 0.530169 | 0.02563743 | 0.0006768648 |  |  | 5.9 | 0.262488 | -0.02553624 | 0.0003377735 | 4.13 | 0.576477 | 0.03843928501 | 0.0007726735 |  |  | 4.13 | 0.218776 | -0.03834652 | 0.0002963869 | 2.36 | 0.589894 | 0.06403456 | 0.0007527492 |  |  | 2.36 | 0.206225 | -0.06395865 | 0.0002665653 | 1.18 | 0.673639 | 0.1280438 | 0.0008598914 |  |  | 1.18 | 0.126159 | -0.1279595 | 0.0001640679 | 0.59 | 0.621704 | 0.1920446 | 0.0005953119 |  |  | 0.59 | 0.179608 | -0.1919856 | 0.0001739647
238 | 0.422837 | 0.000600105908 | 0.000505546 |  |  | 238 | 0.307281 | -0.000599773659 | 0.0003706751 | 119 | 0.466332 | 0.001300146454 | 0.0006037679 |  |  | 119 | 0.281747 | -0.001299814088 | 0.0003687501 | 23.8 | 0.490136 | 0.006402363535 | 0.0006249695 |  |  | 23.8 | 0.289104 | -0.00639570225 | 0.0003722936 | 11.9 | 0.508313 | 0.01280389 | 0.0006482024 |  |  | 11.9 | 0.27915 | -0.0127964 | 0.0003598404 | 5.95 | 0.53428 | 0.025629 | 0.000682127 |  |  | 5.95 | 0.258593 | -0.02553624 | 0.0003326593 | 4.165 | 0.580805 | 0.03843928501 | 0.0007784857 |  |  | 4.165 | 0.214448 | -0.03834652 | 0.0002907198 | 2.38 | 0.594005 | 0.06404299 | 0.0007581629 |  |  | 2.38 | 0.20233 | -0.06395021826 | 0.0002612921 | 1.19 | 0.677967 | 0.1280354 | 0.0008653049 |  |  | 1.19 | 0.122047 | -0.1279679 | 0.0001588084 | 0.595 | 0.625166 | 0.1920531 | 0.0005986565 |  |  | 0.595 | 0.176146 | -0.1919772 | 0.0001707473
240 | 0.426299 | 0.000600105908 | 0.0005095715 |  |  | 240 | 0.304036 | -0.000599773659 | 0.0003666518 | 120 | 0.470011 | 0.001300146454 | 0.0006086915 |  |  | 120 | 0.277852 | -0.001299814088 | 0.0003636873 | 24 | 0.494031 | 0.006402363535 | 0.0006301019 |  |  | 24 | 0.285209 | -0.00639570225 | 0.0003673149 | 12 | 0.512424 | 0.01280389 | 0.0006534729 |  |  | 12 | 0.275255 | -0.0127964 | 0.0003547208 | 6 | 0.538392 | 0.025629 | 0.0006872905 |  |  | 6 | 0.254265 | -0.02554467 | 0.0003274664 | 4.2 | 0.585133 | 0.03843085 | 0.0007842222 |  |  | 4.2 | 0.21012 | -0.03834652 | 0.0002849111 | 2.4 | 0.598333 | 0.06403456 | 0.0007635577 |  |  | 2.4 | 0.198002 | -0.06395021826 | 0.0002560129 | 1.2 | 0.681862 | 0.1280438 | 0.0008705591 |  |  | 1.2 | 0.117503 | -0.1279679 | 0.0001532734 | 0.6 | 0.628196 | 0.1920446 | 0.0006017662 |  |  | 0.6 | 0.1729 | -0.1919687 | 0.0001675184
242 | 0.429545 | 0.000600105908 | 0.000513597 |  |  | 242 | 0.300573 | -0.000599773659 | 0.0003626285 | 121 | 0.47369 | 0.001300146454 | 0.0006134748 |  |  | 121 | 0.274173 | -0.001299814088 | 0.0003587649 | 24.2 | 0.497926 | 0.006402363535 | 0.0006350894 |  |  | 24.2 | 0.281314 | -0.00639570225 | 0.0003623326 | 12.1 | 0.516319 | 0.01280389 | 0.0006585983 |  |  | 12.1 | 0.271143 | -0.0127964 | 0.0003495977 | 6.05 | 0.542503 | 0.025629 | 0.0006925592 |  |  | 6.05 | 0.250369 | -0.02553624 | 0.0003222162 | 4.235 | 0.589677 | 0.03843085 | 0.000790114 |  |  | 4.235 | 0.205792 | -0.03834652 | 0.0002791062 | 2.42 | 0.602445 | 0.06403456 | 0.0007689122 |  |  | 2.42 | 0.193674 | -0.06395021826 | 0.0002504774 | 1.21 | 0.68619 | 0.1280438 | 0.0008758522 |  |  | 1.21 | 0.113391 | -0.1279679 | 0.000147735 | 0.605 | 0.631442 | 0.1920446 | 0.0006047662 |  |  | 0.605 | 0.169654 | -0.1919772 | 0.0001644026
244 | 0.432791 | 0.000600105908 | 0.0005174929 |  |  | 244 | 0.297111 | -0.000599773659 | 0.0003584751 | 122 | 0.477585 | 0.001300146454 | 0.0006183984 |  |  | 122 | 0.270278 | -0.001299814088 | 0.0003538425 | 24.4 | 0.501821 | 0.006402363535 | 0.0006400707 |  |  | 24.4 | 0.277203 | -0.00639570225 | 0.0003572088 | 12.2 | 0.520431 | 0.01280389 | 0.0006637181 |  |  | 12.2 | 0.267032 | -0.0127964 | 0.0003443332 | 6.1 | 0.546831 | 0.025629 | 0.0006979596 |  |  | 6.1 | 0.2462580055 | -0.02554467 | 0.0003170997 | 4.27 | 0.593789 | 0.03843928501 | 0.0007960123 |  |  | 4.27 | 0.201464 | -0.03834652 | 0.0002732937 | 2.44 | 0.606773 | 0.06403456 | 0.0007743167 |  |  | 2.44 | 0.189562 | -0.06395021826 | 0.00024508 | 1.22 | 0.690518 | 0.1280438 | 0.0008813939 |  |  | 1.22 | 0.10928 | -0.1279595 | 0.000142469 | 0.61 | 0.634904 | 0.1920446 | 0.0006079868 |  |  | 0.61 | 0.166408 | -0.1919856 | 0.0001612939
246 | 0.436253 | 0.000600105908 | 0.0005215184 |  |  | 246 | 0.293649 | -0.000599773659 | 0.0003543223 | 123 | 0.481263 | 0.001300146454 | 0.0006233214 |  |  | 123 | 0.2665989995 | -0.001299814088 | 0.0003489201 | 24.6 | 0.505932 | 0.006402363535 | 0.0006452025 |  |  | 24.6 | 0.273307 | -0.00639570225 | 0.0003520911 | 12.3 | 0.524542 | 0.01280389 | 0.0006689887 |  |  | 12.3 | 0.263137 | -0.0127964 | 0.000339214 | 6.15 | 0.550943 | 0.025629 | 0.000703374 |  |  | 6.15 | 0.242146 | -0.02553624 | 0.0003118531 | 4.305 | 0.598117 | 0.03843928501 | 0.0008017767 |  |  | 4.305 | 0.197353 | -0.03834652 | 0.0002676306 | 2.46 | 0.611101 | 0.06403456 | 0.0007798595 |  |  | 2.46 | 0.185451 | -0.06395021826 | 0.0002398214 | 1.23 | 0.694629 | 0.1280354 | 0.0008867674 |  |  | 1.23 | 0.105168 | -0.1279679 | 0.0001372076 | 0.615 | 0.638366 | 0.1920531 | 0.0006113245 |  |  | 0.615 | 0.162946 | -0.1919772 | 0.0001580745
248 | 0.439499 | 0.000600105908 | 0.000525544 |  |  | 248 | 0.290186 | -0.000599773659 | 0.0003501688 | 124 | 0.484942 | 0.001300146454 | 0.000628104 |  |  | 124 | 0.262704 | -0.001299814088 | 0.0003439978 | 24.8 | 0.509828 | 0.006402363535 | 0.0006503227 |  |  | 24.8 | 0.269412 | -0.00639570225 | 0.0003471049 | 12.4 | 0.528654 | 0.01280389 | 0.0006742466 |  |  | 12.4 | 0.259242 | -0.0127964 | 0.0003342266 | 6.2 | 0.554838 | 0.025629 | 0.0007084976 |  |  | 6.2 | 0.238251 | -0.02553624 | 0.0003066865 | 4.34 | 0.602445 | 0.03843085 | 0.0008075216 |  |  | 4.34 | 0.193025 | -0.03833809 | 0.0002619426 | 2.48 | 0.615212 | 0.06404299 | 0.0007853152 |  |  | 2.48 | 0.181556 | -0.06395021826 | 0.0002347016 | 1.24 | 0.698957 | 0.1280438 | 0.0008921702 |  |  | 1.24 | 0.10084 | -0.1279595 | 0.0001318077 | 0.62 | 0.641396 | 0.1920362 | 0.0006144279 |  |  | 0.62 | 0.1597 | -0.1919687 | 0.0001548482
250 | 0.442745 | 0.000600105908 | 0.0005294398 |  |  | 250 | 0.28694 | -0.000599773659 | 0.000346145 | 125 | 0.488837 | 0.001300146454 | 0.0006330277 |  |  | 125 | 0.259025 | -0.001299814088 | 0.0003390754 | 25 | 0.513723 | 0.006402363535 | 0.0006553171 |  |  | 25 | 0.265517 | -0.00639570225 | 0.000342126 | 12.5 | 0.532549 | 0.01280389 | 0.0006793792 |  |  | 12.5 | 0.25513 | -0.0127964 | 0.0003291067 | 6.25 | 0.559166 | 0.025629 | 0.000713773 |  |  | 6.25 | 0.23414 | -0.02553624 | 0.0003015783 | 4.375 | 0.606773 | 0.03843928501 | 0.0008133334 |  |  | 4.375 | 0.188697 | -0.03834652 | 0.0002561303 | 2.5 | 0.619324 | 0.06403456 | 0.0007905808 |  |  | 2.5 | 0.177228 | -0.06395021826 | 0.0002294429 | 1.25 | 0.703285 | 0.1280438 | 0.0008977412 |  |  | 1.25 | 0.096729 | -0.1279679 | 0.0001264081 | 0.625 | 0.644642 | 0.1920362 | 0.000617414 |  |  | 0.625 | 0.156237 | -0.1919687 | 0.0001516249
252 | 0.446207 | 0.000600105908 | 0.0005334653 |  |  | 252 | 0.283478 | -0.000599773659 | 0.0003421217 | 126 | 0.492516011 | 0.001300146454 | 0.0006379513 |  |  | 126 | 0.255347 | -0.001299814088 | 0.000334294 | 25.2 | 0.517618 | 0.006401530933 | 0.0006602614 |  |  | 25.2 | 0.261622 | -0.00639570225 | 0.0003371437 | 12.6 | 0.536661 | 0.01280389 | 0.0006845052 |  |  | 12.6 | 0.251019 | -0.0127964 | 0.0003238455 | 6.3 | 0.563277 | 0.02563743 | 0.0007192989 |  |  | 6.3 | 0.230028 | -0.02553624 | 0.0002963287 | 4.41 | 0.611317 | 0.03843928501 | 0.0008193903 |  |  | 4.41 | 0.184369 | -0.03833809 | 0.0002503229 | 2.52 | 0.623435 | 0.06404299 | 0.000795847 |  |  | 2.52 | 0.173116 | -0.06395865 | 0.0002240601 | 1.26 | 0.7073969841 | 0.1280438 | 0.0009031446 |  |  | 1.26 | 0.092617 | -0.1279679 | 0.0001211509 | 0.63 | 0.648104 | 0.1920446 | 0.0006206481 |  |  | 0.63 | 0.153208 | -0.1919772 | 0.0001485125
254 | 0.449453 | 0.000600105908 | 0.0005374908 |  |  | 254 | 0.280016 | -0.000599773659 | 0.0003379689 | 127 | 0.496195 | 0.001300146454 | 0.0006427346 |  |  | 127 | 0.251451 | -0.001299814088 | 0.0003293716 | 25.4 | 0.521513 | 0.006402363535 | 0.0006652425 |  |  | 25.4 | 0.257727 | -0.00639570225 | 0.0003321583 | 12.7 | 0.540556 | 0.01280389 | 0.0006896247 |  |  | 12.7 | 0.247124 | -0.0127964 | 0.00031872 | 6.35 | 0.567389 | 0.025629 | 0.0007245607 |  |  | 6.35 | 0.225917 | -0.02553624 | 0.0002910763 | 4.445 | 0.615429 | 0.03843928501 | 0.0008252243 |  |  | 4.445 | 0.180257 | -0.03834652 | 0.0002446625 | 2.54 | 0.627763 | 0.06403456 | 0.0008012509 |  |  | 2.54 | 0.169005 | -0.06395021826 | 0.0002188015 | 1.27 | 0.711724 | 0.1280522 | 0.0009085775 |  |  | 1.27 | 0.088506 | -0.1279595 | 0.0001158858 | 0.635 | 0.651567 | 0.1920446 | 0.0006239865 |  |  | 0.635 | 0.149962 | -0.1919772 | 0.0001455042
256 | 0.452699 | 0.000600105908 | 0.0005413867 |  |  | 256 | 0.27677 | -0.000599773659 | 0.0003339456 | 128 | 0.499873 | 0.001300146454 | 0.0006475171 |  |  | 128 | 0.247773 | -0.001299814088 | 0.0003244492 | 25.6 | 0.525624 | 0.006402363535 | 0.0006704177 |  |  | 25.6 | 0.253832 | -0.00639570225 | 0.0003271792 | 12.8 | 0.544667 | 0.01280389 | 0.0006947567 |  |  | 12.8 | 0.243228 | -0.0127964 | 0.0003137382 | 6.4 | 0.5715 | 0.025629 | 0.0007297175 |  |  | 6.4 | 0.221805 | -0.02553624 | 0.0002858295 | 4.48 | 0.619973 | 0.03843928501 | 0.0008310358 |  |  | 4.48 | 0.176146 | -0.03834652 | 0.0002391682 | 2.56 | 0.631875 | 0.06404299 | 0.0008066561 |  |  | 2.56 | 0.164893 | -0.06395021826 | 0.0002135283 | 1.28 | 0.715836 | 0.1280438 | 0.0009139803 |  |  | 1.28 | 0.084178 | -0.1279595 | 0.0001104827 | 0.64 | 0.654812 | 0.1920446 | 0.0006272071 |  |  | 0.64 | 0.1465 | -0.1919687 | 0.0001422816
258 | 0.456162 | 0.000600105908 | 0.0005454129 |  |  | 258 | 0.273307 | -0.000599773659 | 0.0003299217 | 129 | 0.503768 | 0.001300146454 | 0.0006524402 |  |  | 129 | 0.243878 | -0.001299814088 | 0.0003195275 | 25.8 | 0.52952 | 0.006402363535 | 0.0006755377 |  |  | 25.8 | 0.249937 | -0.00639570225 | 0.0003221938 | 12.9 | 0.548779 | 0.01280389 | 0.0007000144 |  |  | 12.9 | 0.239333 | -0.0127964 | 0.0003087504 | 6.45 | 0.575395 | 0.02563743 | 0.0007349615 |  |  | 6.45 | 0.21791 | -0.02553624 | 0.000280715 | 4.515 | 0.624301 | 0.03843928501 | 0.0008370039 |  |  | 4.515 | 0.171818 | -0.03834652 | 0.0002335051 | 2.58 | 0.635986 | 0.06404299 | 0.0008119752 |  |  | 2.58 | 0.160782 | -0.06395021826 | 0.0002082697 | 1.29 | 0.719947 | 0.1280438 | 0.0009192148 |  |  | 1.29 | 0.080066 | -0.1279595 | 0.0001050828 | 0.645 | 0.658058 | 0.1920446 | 0.0006303235 |  |  | 0.645 | 0.143037 | -0.1919772 | 0.000138958
260 | 0.459407 | 0.000600105908 | 0.0005494384 |  |  | 260 | 0.269845 | -0.000599773659 | 0.0003257683 | 130 | 0.507447 | 0.001300146454 | 0.0006573638 |  |  | 130 | 0.240199 | -0.001299814088 | 0.0003146051 | 26 | 0.533415 | 0.006401530933 | 0.0006804878 |  |  | 26 | 0.245825 | -0.00639570225 | 0.0003170758 | 13 | 0.552674 | 0.01280389 | 0.0007051471 |  |  | 13 | 0.235222 | -0.0127964 | 0.0003036309 | 6.5 | 0.579507 | 0.025629 | 0.0007400988 |  |  | 6.5 | 0.213799 | -0.02553624 | 0.0002756066 | 4.55 | 0.628629 | 0.03843928501 | 0.0008428382 |  |  | 4.55 | 0.16749 | -0.03834652 | 0.0002276995 | 2.6 | 0.640098 | 0.06403456 | 0.0008171875 |  |  | 2.6 | 0.15667 | -0.06395021826 | 0.0002030111 | 1.3 | 0.724275 | 0.1280438 | 0.0009246176 |  |  | 1.3 | 0.0759550035 | -0.1279679 | 9.982494e-05 | 0.65 | 0.661304 | 0.1920446 | 0.0006334404 |  |  | 0.65 | 0.139791 | -0.1919772 | 0.0001357412
262 | 0.462653 | 0.000600105908 | 0.0005533337 |  |  | 262 | 0.2665989995 | -0.000599773659 | 0.000321745 | 131 | 0.511126 | 0.001300146454 | 0.000662147 |  |  | 131 | 0.23652 | -0.001299814088 | 0.000309823 | 26.2 | 0.53731 | 0.006402363535 | 0.0006854753 |  |  | 26.2 | 0.242146 | -0.00639570225 | 0.0003120929 | 13.1 | 0.556785 | 0.01280389 | 0.0007102725 |  |  | 13.1 | 0.231327 | -0.0127964 | 0.0002985085 | 6.55 | 0.583835 | 0.025629 | 0.0007453852 |  |  | 6.55 | 0.209687 | -0.02553624 | 0.000270357 | 4.585 | 0.63274 | 0.03843928501 | 0.0008485035 |  |  | 4.585 | 0.163379 | -0.03834652 | 0.0002220334 | 2.62 | 0.644426 | 0.06403456 | 0.0008225385 |  |  | 2.62 | 0.152775 | -0.06395021826 | 0.0001978906 | 1.31 | 0.728171 | 0.1280438 | 0.0009298827 |  |  | 1.31 | 0.071627 | -0.1279679 | 9.442871e-05 | 0.655 | 0.66455 | 0.1920531 | 0.0006365713 |  |  | 0.655 | 0.136545 | -0.1919772 | 0.0001326254
264 | 0.465899 | 0.000600105908 | 0.0005572295 |  |  | 264 | 0.263137 | -0.000599773659 | 0.0003177217 | 132 | 0.514805 | 0.001300146454 | 0.0006669303 |  |  | 132 | 0.232625 | -0.001299814088 | 0.0003049006 | 26.4 | 0.541421 | 0.006402363535 | 0.0006906389 |  |  | 26.4 | 0.238251 | -0.00639570225 | 0.0003072459 | 13.2 | 0.56068 | 0.01280389 | 0.0007153911 |  |  | 13.2 | 0.227432 | -0.0127964 | 0.0002935215 | 6.6 | 0.58773 | 0.025629 | 0.0007506468 |  |  | 6.6 | 0.205792 | -0.02553624 | 0.0002652427 | 4.62 | 0.637284 | 0.03843928501 | 0.0008543255 |  |  | 4.62 | 0.159051 | -0.03833809 | 0.0002163468 | 2.64 | 0.648537 | 0.06403456 | 0.0008279522 |  |  | 2.64 | 0.148447 | -0.06395021826 | 0.0001926342 | 1.32 | 0.732498 | 0.1280522 | 0.0009351893 |  |  | 1.32 | 0.067515 | -0.1279679 | 8.902953e-05 | 0.66 | 0.66758 | 0.1920531 | 0.0006396061 |  |  | 0.66 | 0.133516 | -0.1919687 | 0.0001296125
266 | 0.469362 | 0.000600105908 | 0.0005612556 |  |  | 266 | 0.259891 | -0.000599773659 | 0.0003136984 | 133 | 0.518483 | 0.001300146454 | 0.0006717129 |  |  | 133 | 0.228946 | -0.001299814088 | 0.0002999782 | 26.6 | 0.545316 | 0.006402363535 | 0.0006957712 |  |  | 26.6 | 0.234356 | -0.00639570225 | 0.0003022665 | 13.3 | 0.564792 | 0.01280389 | 0.000720524 |  |  | 13.3 | 0.22332 | -0.0127964 | 0.0002884013 | 6.65 | 0.591841 | 0.025629 | 0.0007557836 |  |  | 6.65 | 0.201681 | -0.02553624 | 0.0002601342 | 4.655 | 0.641396 | 0.03843085 | 0.0008600654 |  |  | 4.655 | 0.154939 | -0.03833809 | 0.000210663 | 2.66 | 0.652649 | 0.06404299 | 0.0008332629 |  |  | 2.66 | 0.144119 | -0.06395865 | 0.0001871086 | 1.33 | 0.73661 | 0.1280438 | 0.000940581 |  |  | 1.33 | 0.06362 | -0.1279679 | 8.390528e-05 | 0.665 | 0.670826 | 0.1920446 | 0.0006425977 |  |  | 0.665 | 0.130054 | -0.1919687 | 0.0001264929
268 | 0.472608 | 0.000600105908 | 0.0005652818 |  |  | 268 | 0.256429 | -0.000599773659 | 0.0003096751 | 134 | 0.522162 | 0.001300146454 | 0.0006764955 |  |  | 134 | 0.225268 | -0.001299814088 | 0.0002951969 | 26.8 | 0.549212 | 0.006402363535 | 0.0007007526 |  |  | 26.8 | 0.230461 | -0.00639570225 | 0.0002972814 | 13.4 | 0.568687 | 0.01280389 | 0.0007256431 |  |  | 13.4 | 0.2194249928 | -0.0127964 | 0.0002832755 | 6.7 | 0.595953 | 0.025629 | 0.000761045 |  |  | 6.7 | 0.197785 | -0.02553624 | 0.00025502 | 4.69 | 0.645724 | 0.03843928501 | 0.0008657311 |  |  | 4.69 | 0.150611 | -0.03833809 | 0.0002049976 | 2.68 | 0.656976 | 0.06403456 | 0.0008386668 |  |  | 2.68 | 0.140224 | -0.06395021826 | 0.0001818499 | 1.34 | 0.740721 | 0.1280438 | 0.0009458146 |  |  | 1.34 | 0.059509 | -0.1279679 | 7.878273e-05 | 0.67 | 0.674072 | 0.1920446 | 0.0006457005 |  |  | 0.67 | 0.126808 | -0.1919772 | 0.0001232762
270 | 0.475853 | 0.000600105908 | 0.000569177 |  |  | 270 | 0.253183 | -0.000599773659 | 0.0003056519 | 135 | 0.526057 | 0.001300146454 | 0.0006814191 |  |  | 135 | 0.221372 | -0.001299814088 | 0.0002902745 | 27 | 0.553107 | 0.006401530933 | 0.0007057013 |  |  | 27 | 0.226566 | -0.00639570225 | 0.000292302 | 13.5 | 0.572799 | 0.01280389 | 0.0007307761 |  |  | 13.5 | 0.21553 | -0.0127964 | 0.000278294 | 6.75 | 0.600064 | 0.02563743 | 0.0007664475 |  |  | 6.75 | 0.193674 | -0.02553624 | 0.0002499107 | 4.725 | 0.649835 | 0.03843085 | 0.0008714067 |  |  | 4.725 | 0.146283 | -0.03834652 | 0.0001992118 | 2.7 | 0.661088 | 0.06403456 | 0.0008440156 |  |  | 2.7 | 0.136329 | -0.06395021826 | 0.0001768561 | 1.35 | 0.745049 | 0.1280438 | 0.0009512174 |  |  | 1.35 | 0.055181 | -0.1279595 | 7.33808e-05 | 0.675 | 0.677318 | 0.1920446 | 0.0006488174 |  |  | 0.675 | 0.123562 | -0.1919772 | 0.0001201632
272 | 0.479099 | 0.000600105908 | 0.0005730723 |  |  | 272 | 0.249937 | -0.000599773659 | 0.0003017581 | 136 | 0.529736 | 0.001300146454 | 0.0006863428 |  |  | 136 | 0.217694 | -0.001299814088 | 0.0002853521 | 27.2 | 0.557002 | 0.006402363535 | 0.0007106888 |  |  | 27.2 | 0.222671 | -0.00639570225 | 0.0002873197 | 13.6 | 0.576694 | 0.01280389 | 0.0007359022 |  |  | 13.6 | 0.211635 | -0.0127964 | 0.0002733097 | 6.8 | 0.604176 | 0.025629 | 0.0007717162 |  |  | 6.8 | 0.189779 | -0.02553624 | 0.0002447996 | 4.76 | 0.654163 | 0.03843928501 | 0.0008770954 |  |  | 4.76 | 0.142172 | -0.03833809 | 0.0001935526 | 2.72 | 0.665199 | 0.06403456 | 0.0008492812 |  |  | 2.72 | 0.132001 | -0.06395021826 | 0.0001715975 | 1.36 | 0.748944 | 0.1280438 | 0.0009564819 |  |  | 1.36 | 0.051069 | -0.1279595 | 6.797841e-05 | 0.68 | 0.68078 | 0.1920446 | 0.0006520379 |  |  | 0.68 | 0.120316 | -0.1919856 | 0.0001170499
274 | 0.482345 | 0.000600105908 | 0.0005769682 |  |  | 274 | 0.246474 | -0.000599773659 | 0.0002977342 | 137 | 0.533415 | 0.001300146454 | 0.000691126 |  |  | 137 | 0.214015 | -0.001299814088 | 0.0002805707 | 27.4 | 0.560897 | 0.006401530933 | 0.0007156688 |  |  | 27.4 | 0.218776 | -0.00639570225 | 0.0002823347 | 13.7 | 0.580805 | 0.01280389 | 0.0007410205 |  |  | 13.7 | 0.207523 | -0.0127964 | 0.0002681841 | 6.85 | 0.608287 | 0.025629 | 0.000776851 |  |  | 6.85 | 0.185667 | -0.02554467 | 0.0002397247 | 4.795 | 0.658491 | 0.03843085 | 0.0008829049 |  |  | 4.795 | 0.13806 | -0.03833809 | 0.0001880115 | 2.74 | 0.669311 | 0.06404299 | 0.0008546032 |  |  | 2.74 | 0.128106 | -0.06395021826 | 0.0001663388 | 1.37 | 0.753056 | 0.1280438 | 0.0009616081 |  |  | 1.37 | 0.046958 | -0.1279595 | 6.271736e-05 | 0.685 | 0.684242 | 0.1920531 | 0.0006553767 |  |  | 0.685 | 0.11707 | -0.1919772 | 0.0001139342
276 | 0.485591 | 0.000600105908 | 0.0005808641 |  |  | 276 | 0.243228 | -0.000599773659 | 0.0002937104 | 138 | 0.537093 | 0.001300146454 | 0.0006959086 |  |  | 138 | 0.210336 | -0.001299814088 | 0.0002757887 | 27.6 | 0.564792 | 0.006402363535 | 0.0007206631 |  |  | 27.6 | 0.214881 | -0.00639570225 | 0.0002773552 | 13.8 | 0.5847 | 0.01280306 | 0.0007461287 |  |  | 13.8 | 0.203628 | -0.0127964 | 0.0002630636 | 6.9 | 0.612183 | 0.025629 | 0.0007819887 |  |  | 6.9 | 0.181772 | -0.02553624 | 0.0002346153 | 4.83 | 0.662819 | 0.03843928501 | 0.0008887277 |  |  | 4.83 | 0.133732 | -0.03834652 | 0.0001823687 | 2.76 | 0.673422 | 0.06404299 | 0.0008599255 |  |  | 2.76 | 0.123995 | -0.06395021826 | 0.000161219 | 1.38 | 0.757384 | 0.1280438 | 0.0009670116 |  |  | 1.38 | 0.042846 | -0.1279595 | 5.745631e-05 | 0.69 | 0.687488 | 0.1920531 | 0.0006586118 |  |  | 0.69 | 0.113824 | -0.1919772 | 0.0001108158
278 | 0.488837 | 0.000600105908 | 0.00058476 |  |  | 278 | 0.239766 | -0.000599773659 | 0.0002896871 | 139 | 0.540772 | 0.001300146454 | 0.0007006912 |  |  | 139 | 0.206658 | -0.001299814088 | 0.0002710073 | 27.8 | 0.568687 | 0.006402363535 | 0.0007256903 |  |  | 27.8 | 0.210986 | -0.00639570225 | 0.0002723703 | 13.9 | 0.588812 | 0.01280389 | 0.0007512475 |  |  | 13.9 | 0.199733 | -0.0127964 | 0.000258077 | 6.95 | 0.616294 | 0.025629 | 0.0007871115 |  |  | 6.95 | 0.177661 | -0.02554467 | 0.0002295003 | 4.865 | 0.666931 | 0.03843928501 | 0.0008945023 |  |  | 4.865 | 0.129621 | -0.03834652 | 0.000176726 | 2.78 | 0.67775 | 0.06403456 | 0.0008652729 |  |  | 2.78 | 0.119883 | -0.06395021826 | 0.0001559604 | 1.39 | 0.761495 | 0.1280438 | 0.0009724144 |  |  | 1.39 | 0.038518 | -0.1279595 | 5.205643e-05 | 0.695 | 0.690734 | 0.1920446 | 0.0006617142 |  |  | 0.695 | 0.110578 | -0.1919772 | 0.0001077001
280 | 0.492083 | 0.000600105908 | 0.0005886559 |  |  | 280 | 0.23652 | -0.000599773659 | 0.0002856638 | 140 | 0.544451 | 0.001300146454 | 0.0007054744 |  |  | 140 | 0.202979 | -0.001299814088 | 0.000266226 | 28 | 0.572582 | 0.006402363535 | 0.0007306847 |  |  | 28 | 0.207307 | -0.00639570225 | 0.0002675288 | 14 | 0.592707 | 0.01280389 | 0.0007564051 |  |  | 14 | 0.195838 | -0.0127964 | 0.0002530952 | 7 | 0.620189 | 0.025629 | 0.0007922487 |  |  | 7 | 0.173766 | -0.02553624 | 0.0002243914 | 4.9 | 0.671259 | 0.03843928501 | 0.000900192 |  |  | 4.9 | 0.125293 | -0.03834652 | 0.0001710652 | 2.8 | 0.681646 | 0.06404299 | 0.0008705398 |  |  | 2.8 | 0.115772 | -0.06395021826 | 0.0001507017 | 1.4 | 0.765391 | 0.1280438 | 0.0009775406 |  |  | 1.4 | 0.03484 | -0.1279679 | 4.693568e-05 | 0.7 | 0.69398 | 0.1920446 | 0.0006648166 |  |  | 0.7 | 0.107332 | -0.1919772 | 0.0001045843
282 | 0.495329 | 0.000600105908 | 0.0005925518 |  |  | 282 | 0.233274 | -0.000599773659 | 0.0002817701 | 141 | 0.54813 | 0.001300146454 | 0.0007102576 |  |  | 141 | 0.1993 | -0.001299814088 | 0.000261444 | 28.2 | 0.576477 | 0.006402363535 | 0.0007356721 |  |  | 28.2 | 0.203412 | -0.00639570225 | 0.0002626846 | 14.1 | 0.596819 | 0.01280389 | 0.0007615311 |  |  | 14.1 | 0.191726 | -0.0127964 | 0.0002479721 | 7.05 | 0.624301 | 0.025629 | 0.000797379 |  |  | 7.05 | 0.16987 | -0.02553624 | 0.0002193801 | 4.935 | 0.675586 | 0.03843085 | 0.0009059021 |  |  | 4.935 | 0.121181 | -0.03834652 | 0.0001653991 | 2.82 | 0.685757 | 0.06404299 | 0.0008757249 |  |  | 2.82 | 0.11166 | -0.06395021826 | 0.0001454431 | 1.41 | 0.769502 | 0.1280438 | 0.0009826668 |  |  | 1.41 | 0.030728 | -0.1279595 | 4.195166e-05 | 0.705 | 0.697226 | 0.1920446 | 0.0006679335 |  |  | 0.705 | 0.104086 | -0.1919856 | 0.0001014707
284 | 0.498575 | 0.000600105908 | 0.0005964477 |  |  | 284 | 0.230028 | -0.000599773659 | 0.0002778763 | 142 | 0.551808 | 0.001300146454 | 0.0007150402 |  |  | 142 | 0.195621 | -0.001299814088 | 0.0002566619 | 28.4 | 0.580372 | 0.006401530933 | 0.0007406042 |  |  | 28.4 | 0.199517 | -0.00639570225 | 0.0002576999 | 14.2 | 0.600714 | 0.01280389 | 0.0007666499 |  |  | 14.2 | 0.187831 | -0.0127964 | 0.0002428468 | 7.1 | 0.628412 | 0.02563743 | 0.0008027725 |  |  | 7.1 | 0.165975 | -0.02553624 | 0.0002144042 | 4.97 | 0.679698 | 0.03843085 | 0.0009114787 |  |  | 4.97 | 0.11707 | -0.03834652 | 0.000159881 | 2.84 | 0.689869 | 0.06404299 | 0.0008809911 |  |  | 2.84 | 0.107765 | -0.06395021826 | 0.0001403226 | 1.42 | 0.773397 | 0.1280354 | 0.0009877598 |  |  | 1.42 | 0.026617 | -0.1279595 | 3.668914e-05 | 0.71 | 0.700472 | 0.1920531 | 0.0006710651 |  |  | 0.71 | 0.10084 | -0.1919772 | 9.835489e-05
286 | 0.501821 | 0.000600105908 | 0.0006003435 |  |  | 286 | 0.226566 | -0.000599773659 | 0.0002738531 | 143 | 0.5554869771 | 0.001300146454 | 0.0007198228 |  |  | 143 | 0.191726 | -0.001299814088 | 0.0002517395 | 28.6 | 0.5842679739 | 0.006402363535 | 0.0007455994 |  |  | 28.6 | 0.195621 | -0.00639570225 | 0.0002527195 | 14.3 | 0.604825 | 0.01280389 | 0.0007717827 |  |  | 14.3 | 0.184152 | -0.0127964 | 0.0002380031 | 7.15 | 0.632524 | 0.02563743 | 0.0008081822 |  |  | 7.15 | 0.161864 | -0.02553624 | 0.0002092951 | 5.005 | 0.684026 | 0.03843085 | 0.0009171674 |  |  | 5.005 | 0.112742 | -0.03834652 | 0.00015422 | 2.86 | 0.69398 | 0.06404299 | 0.0008862573 |  |  | 2.86 | 0.103653 | -0.06395021826 | 0.0001352021 | 1.43 | 0.777725 | 0.1280438 | 0.0009930243 |  |  | 1.43 | 0.022722 | -0.1279595 | 3.156693e-05 | 0.715 | 0.703501 | 0.1920531 | 0.0006740926 |  |  | 0.715 | 0.097811 | -0.1919772 | 9.534105e-05
288 | 0.505067 | 0.000600105908 | 0.0006042394 |  |  | 288 | 0.22332 | -0.000599773659 | 0.0002698298 | 144 | 0.559166 | 0.001300146454 | 0.0007246061 |  |  | 144 | 0.188048 | -0.001299897209 | 0.0002468256 | 28.8 | 0.588163 | 0.006401530933 | 0.0007505797 |  |  | 28.8 | 0.191943 | -0.00639570225 | 0.000247873 | 14.4 | 0.60872 | 0.01280389 | 0.0007769007 |  |  | 14.4 | 0.180041 | -0.0127964 | 0.0002330166 | 7.2 | 0.636635 | 0.025629 | 0.0008133107 |  |  | 7.2 | 0.157969 | -0.02554467 | 0.0002042154 | 5.04 | 0.688354 | 0.03843085 | 0.0009229764 |  |  | 5.04 | 0.10863 | -0.03834652 | 0.0001485542 | 2.88 | 0.698308 | 0.06403456 | 0.0008916137 |  |  | 2.88 | 0.099758 | -0.06395021826 | 0.0001300832 | 1.44 | 0.78162 | 0.1280438 | 0.0009983334 |  |  | 1.44 | 0.018394 | -0.1279595 | 2.63062e-05 | 0.72 | 0.706747 | 0.1920362 | 0.0006770837 |  |  | 0.72 | 0.0943479985 | -0.1919772 | 9.222636e-05
290 | 0.508313 | 0.000600105908 | 0.0006081353 |  |  | 290 | 0.220074 | -0.000599773659 | 0.000265936 | 145 | 0.562844 | 0.001300146454 | 0.0007293887 |  |  | 145 | 0.184369 | -0.001299814088 | 0.0002420442 | 29 | 0.592058 | 0.006402363535 | 0.0007555743 |  |  | 29 | 0.188048 | -0.00639570225 | 0.0002430319 | 14.5 | 0.612615 | 0.01280389 | 0.0007818952 |  |  | 14.5 | 0.176146 | -0.0127964 | 0.0002278964 | 7.25 | 0.640747 | 0.025629 | 0.0008184538 |  |  | 7.25 | 0.153857 | -0.02553624 | 0.0001991056 | 5.075 | 0.692465 | 0.03843928501 | 0.0009287541 |  |  | 5.075 | 0.104519 | -0.03834652 | 0.000143036 | 2.9 | 0.702203 | 0.06403456 | 0.0008968102 |  |  | 2.9 | 0.095647 | -0.06395021826 | 0.0001249618 | 1.45 | 0.785732 | 0.1280522 | 0.001003481 |  |  | 1.45 | 0.014715 | -0.1279595 | 2.118303e-05 | 0.725 | 0.71021 | 0.1920446 | 0.0006802819 |  |  | 0.725 | 0.091102 | -0.1919772 | 8.900533e-05
292 | 0.511559 | 0.000600105908 | 0.0006120312 |  |  | 292 | 0.216828 | -0.000599773659 | 0.0002620423 | 146 | 0.566307 | 0.001300146454 | 0.0007340308 |  |  | 146 | 0.180907 | -0.001299814088 | 0.0002373954 | 29.2 | 0.595953 | 0.006402363535 | 0.0007606107 |  |  | 29.2 | 0.184152 | -0.00639570225 | 0.000238049 | 14.6 | 0.61651 | 0.01280389 | 0.0007868823 |  |  | 14.6 | 0.172467 | -0.0127964 | 0.0002230504 | 7.3 | 0.644642 | 0.02563743 | 0.00082372 |  |  | 7.3 | 0.149962 | -0.02553624 | 0.0001939606 | 5.11 | 0.696577 | 0.03843085 | 0.0009342971 |  |  | 5.11 | 0.100407 | -0.03834652 | 0.0001375198 | 2.92 | 0.706315 | 0.06403456 | 0.0009019374 |  |  | 2.92 | 0.091535 | -0.06395021826 | 0.0001197032 | 1.46 | 0.789843 | 0.1280438 | 0.001008745 |  |  | 1.46 | 0.010171 | -0.1279679 | 1.592241e-05 | 0.73 | 0.713239 | 0.1920446 | 0.0006834137 |  |  | 0.73 | 0.08785700053 | -0.1919772 | 8.589002e-05
294 | 0.514588 | 0.000600105908 | 0.0006157969 |  |  | 294 | 0.213582 | -0.000599773659 | 0.0002581486 | 147 | 0.569985 | 0.001300146454 | 0.000738673 |  |  | 147 | 0.177228 | -0.001299814088 | 0.0002327545 | 29.4 | 0.599848 | 0.006402363535 | 0.0007655909 |  |  | 29.4 | 0.180257 | -0.00639570225 | 0.0002330638 | 14.7 | 0.620622 | 0.01280389 | 0.0007920008 |  |  | 14.7 | 0.168356 | -0.0127964 | 0.0002180641 | 7.35 | 0.648753 | 0.025629 | 0.0008288417 |  |  | 7.35 | 0.146067 | -0.02553624 | 0.0001889856 | 5.145 | 0.700905 | 0.03843928501 | 0.0009399618 |  |  | 5.145 | 0.0962959975 | -0.03834652 | 0.0001319997 | 2.94 | 0.71021 | 0.06404299 | 0.0009071245 |  |  | 2.94 | 0.087424 | -0.06395021826 | 0.0001144446 | 1.47 | 0.793738 | 0.1280438 | 0.001013838 |  |  | 1.47 | 0.006275000051 | -0.1279595 | 1.052253e-05 | 0.735 | 0.716485 | 0.1920446 | 0.0006864264 |  |  | 0.735 | 0.084611 | -0.1919772 | 8.277472e-05
296 | 0.517834 | 0.000600105908 | 0.0006195625 |  |  | 296 | 0.21012 | -0.000599773659 | 0.0002541253 | 148 | 0.573664 | 0.001300146454 | 0.0007434556 |  |  | 148 | 0.173549 | -0.001299814088 | 0.0002279724 | 29.6 | 0.603743 | 0.006401530933 | 0.0007705354 |  |  | 29.6 | 0.176579 | -0.00639570225 | 0.0002282225 | 14.8 | 0.624517 | 0.01280389 | 0.0007971345 |  |  | 14.8 | 0.164461 | -0.0127964 | 0.0002129438 | 7.4 | 0.652649 | 0.025629 | 0.000833844 |  |  | 7.4 | 0.142172 | -0.02553624 | 0.0001840142 | 5.18 | 0.705233 | 0.03843928501 | 0.0009458873 |  |  | 5.18 | 0.091968 | -0.03833809 | 0.0001263231 | 2.96 | 0.714321 | 0.06404299 | 0.0009123113 |  |  | 2.96 | 0.083312 | -0.06395021826 | 0.0001091859 | 1.48 | 0.79785 | 0.1280354 | 0.00101893 |  |  | 1.48 | 0.002163999947 | -0.1279679 | 5.399336e-06 | 0.74 | 0.719515 | 0.1920531 | 0.0006894548 |  |  | 0.74 | 0.081581 | -0.1919772 | 7.97626e-05
298 | 0.52108 | 0.000600105908 | 0.0006234584 |  |  | 298 | 0.206874 | -0.000599773659 | 0.000250102 | 149 | 0.577343 | 0.001300146454 | 0.0007482388 |  |  | 149 | 0.16987 | -0.001299814088 | 0.0002231904 | 29.8 | 0.607638 | 0.006402363535 | 0.0007755155 |  |  | 29.8 | 0.172684 | -0.00639570225 | 0.0002233769 | 14.9 | 0.628412 | 0.01280306 | 0.0008020878 |  |  | 14.9 | 0.160565 | -0.0127964 | 0.000207957 | 7.45 | 0.656544 | 0.025629 | 0.000838828 |  |  | 7.45 | 0.13806 | -0.02553624 | 0.0001789007 | 5.215 | 0.709344 | 0.03843085 | 0.0009514724 |  |  | 5.215 | 0.08785700053 | -0.03834652 | 0.0001206617 | 2.98 | 0.718433 | 0.06403456 | 0.000917517 |  |  | 2.98 | 0.079417 | -0.06395021826 | 0.0001040654 | 1.49 | 0.800663 | 0.1280438 | 0.001023364 |  |  | 1.49 | -0.000866000017 | -0.1279679 | 8.305109e-07 | 0.745 | 0.722761 | 0.1920446 | 0.0006924679 |  |  | 0.745 | 0.078335 | -0.1919772 | 7.675048e-05
300 | 0.524326 | 0.000600105908 | 0.0006273543 |  |  | 300 | 0.203628 | -0.000599773659 | 0.0002462083 | 150 | 0.581022 | 0.001300146454 | 0.0007530221 |  |  | 150 | 0.166192 | -0.001299814088 | 0.0002184091 | 30 | 0.611533 | 0.006402363535 | 0.0007805606 |  |  | 30 | 0.169005 | -0.00639570225 | 0.0002185349 | 15 | 0.632524 | 0.01280389 | 0.0008072215 |  |  | 15 | 0.15667 | -0.0127964 | 0.0002029741 | 7.5 | 0.660655 | 0.025629 | 0.0008439657 |  |  | 7.5 | 0.134165 | -0.02553624 | 0.0001737907 | 5.25 | 0.713456 | 0.03843928501 | 0.0009569909 |  |  | 5.25 | 0.083745 | -0.03834652 | 0.0001151554 | 3 | 0.722544 | 0.06404299 | 0.0009227833 |  |  | 3 | 0.075522 | -0.06395865 | 9.90901e-05 | [10 empty] | 0.75 | 0.726223 | 0.1920531 | 0.0006956886 |  |  | 0.75 | 0.075089 | -0.1919772 | 7.36347e-05
302 | 0.527356 | 0.000600105908 | 0.0006311206 |  |  | 302 | 0.200382 | -0.000599773659 | 0.0002423146 | 151 | 0.584484 | 0.001300146454 | 0.0007576642 |  |  | 151 | 0.162513 | -0.001299814088 | 0.0002136277 | 30.2 | 0.615429 | 0.006402363535 | 0.0007855487 |  |  | 30.2 | 0.16511 | -0.00639570225 | 0.0002136908 | 15.1 | 0.636419 | 0.01280389 | 0.0008123737 |  |  | 15.1 | 0.152775 | -0.0127964 | 0.0001979899 | 7.55 | 0.66455 | 0.025629 | 0.0008490953 |  |  | 7.55 | 0.13027 | -0.02553624 | 0.0001688175 | 5.285 | 0.717567 | 0.03843928501 | 0.0009626271 |  |  | 5.285 | 0.079634 | -0.03833809 | 0.0001096256 | 3.02 | 0.726656 | 0.06403456 | 0.0009280488 |  |  | 3.02 | 0.07141 | -0.06395021826 | 9.396961e-05 | [10 empty] | 0.755 | 0.729469 | 0.1920531 | 0.0006989246 |  |  | 0.755 | 0.071843 | -0.1919772 | 7.051891e-05
304 | 0.530602 | 0.000600105908 | 0.0006348869 |  |  | 304 | 0.197136 | -0.000599773659 | 0.0002384208 | 152 | 0.588163 | 0.001300146454 | 0.0007623064 |  |  | 152 | 0.158834 | -0.001299814088 | 0.0002088457 | 30.4 | 0.619324 | 0.006402363535 | 0.0007905292 |  |  | 30.4 | 0.161215 | -0.00639570225 | 0.0002087066 | 15.2 | 0.640314 | 0.01280389 | 0.000817353 |  |  | 15.2 | 0.149096 | -0.0127964 | 0.000193142 | 7.6 | 0.668662 | 0.025629 | 0.0008542175 |  |  | 7.6 | 0.126375 | -0.02553624 | 0.0001638427 | 5.32 | 0.721895 | 0.03843085 | 0.0009682105 |  |  | 5.32 | 0.07573799789 | -0.03834652 | 0.0001042538 | 3.04 | 0.730551 | 0.06403456 | 0.0009331152 |  |  | 3.04 | 0.067515 | -0.06395021826 | 8.884276e-05 | [10 empty] | 0.76 | 0.732498 | 0.1920446 | 0.000701922 |  |  | 0.76 | 0.068814 | -0.1919856 | 6.750872e-05
306 | 0.533631 | 0.000600105908 | 0.0006386525 |  |  | 306 | 0.19389 | -0.000599773659 | 0.0002345271 | 153 | 0.591841 | 0.001300146454 | 0.000767089 |  |  | 153 | 0.155372 | -0.001299814088 | 0.0002042047 | 30.6 | 0.623002 | 0.006402363535 | 0.0007953853 |  |  | 30.6 | 0.157536 | -0.00639570225 | 0.0002038644 | 15.3 | 0.644209 | 0.01280389 | 0.000822348 |  |  | 15.3 | 0.144985 | -0.0127964 | 0.0001881596 | 7.65 | 0.672557 | 0.025629 | 0.0008593559 |  |  | 7.65 | 0.12248 | -0.02553624 | 0.0001588711 | 5.355 | 0.726007 | 0.03843085 | 0.0009737677 |  |  | 5.355 | 0.071627 | -0.03834652 | 9.889093e-05 | 3.06 | 0.734446 | 0.06403456 | 0.0009381035 |  |  | 3.06 | 0.063404 | -0.06395865 | 8.372826e-05 | [10 empty] | 0.765 | 0.735528 | 0.1920446 | 0.0007048156 |  |  | 0.765 | 0.065568 | -0.1919856 | 6.449846e-05
308 | 0.536877 | 0.000600105908 | 0.0006424182 |  |  | 308 | 0.190643996 | -0.000599773659 | 0.0002306334 | 154 | 0.595304 | 0.001300146454 | 0.0007717312 |  |  | 154 | 0.151693 | -0.001299814088 | 0.0001995637 | 30.8 | 0.626897 | 0.006402363535 | 0.0008002262 |  |  | 30.8 | 0.153641 | -0.00639570225 | 0.0001990184 | 15.4 | 0.648104 | 0.01280389 | 0.0008273273 |  |  | 15.4 | 0.141306 | -0.0127964 | 0.0001831737 | 7.7 | 0.6766679883 | 0.025629 | 0.0008644773 |  |  | 7.7 | 0.118585 | -0.02554467 | 0.0001539214 | 5.39 | 0.729902 | 0.03843085 | 0.0009791527 |  |  | 5.39 | 0.067299 | -0.03834652 | 9.322785e-05 | 3.08 | 0.738558 | 0.06403456 | 0.0009432307 |  |  | 3.08 | 0.059509 | -0.06395865 | 7.861343e-05 | [10 empty] | 0.77 | 0.738774 | 0.1920531 | 0.0007078444 |  |  | 0.77 | 0.062322 | -0.1919772 | 6.138122e-05
310 | 0.539907 | 0.000600105908 | 0.0006461844 |  |  | 310 | 0.187398 | -0.000599773659 | 0.0002267396 | 155 | 0.598982 | 0.001300146454 | 0.0007763733 |  |  | 155 | 0.148014 | -0.001299814088 | 0.0001947817 | 31 | 0.630793 | 0.006402363535 | 0.0008052219 |  |  | 31 | 0.149962 | -0.00639570225 | 0.0001941762 | 15.5 | 0.652216 | 0.01280389 | 0.0008324612 |  |  | 15.5 | 0.137411 | -0.0127964 | 0.0001783294 | 7.75 | 0.680564 | 0.025629 | 0.0008696159 |  |  | 7.75 | 0.11469 | -0.02554467 | 0.0001489739 | 5.425 | 0.73423 | 0.03843928501 | 0.0009848047 |  |  | 5.425 | 0.063187 | -0.03834652 | 8.756529e-05 | 3.1 | 0.742453 | 0.06403456 | 0.0009483579 |  |  | 3.1 | 0.055614 | -0.06395021826 | 7.362636e-05 | [10 empty] | 0.775 | 0.74202 | 0.1920446 | 0.0007109612 |  |  | 0.775 | 0.059292 | -0.1919772 | 5.836772e-05
312 | 0.542936 | 0.000600105908 | 0.0006498205 |  |  | 312 | 0.184152 | -0.000599773659 | 0.0002228459 | 156 | 0.602445 | 0.001300146454 | 0.0007810155 |  |  | 156 | 0.144336 | -0.001299814088 | 0.0001900003 | 31.2 | 0.634688 | 0.006401530933 | 0.0008101572 |  |  | 31.2 | 0.146067 | -0.00639570225 | 0.000189332 | 15.6 | 0.656111 | 0.01280389 | 0.0008375872 |  |  | 15.6 | 0.133516 | -0.0127964 | 0.0001733452 | 7.8 | 0.684675 | 0.02563743 | 0.0008748905 |  |  | 7.8 | 0.110578 | -0.02553624 | 0.0001438371 | 5.46 | 0.738341 | 0.03843085 | 0.0009904668 |  |  | 5.46 | 0.059076 | -0.03834652 | 8.204596e-05 | 3.12 | 0.746564 | 0.06403456 | 0.0009534845 |  |  | 3.12 | 0.05150200054 | -0.06395021826 | 6.850085e-05 | [10 empty] | 0.78 | 0.745266 | 0.1920446 | 0.0007140626 |  |  | 0.78 | 0.056046 | -0.1919772 | 5.535561e-05
314 | 0.546182 | 0.000600105908 | 0.0006535861 |  |  | 314 | 0.181123 | -0.000599773659 | 0.0002190823 | 157 | 0.606124 | 0.001300146454 | 0.0007856583 |  |  | 157 | 0.140873 | -0.001299814088 | 0.0001853593 | 31.4 | 0.638366 | 0.006401530933 | 0.0008149448 |  |  | 31.4 | 0.142388 | -0.00639570225 | 0.0001844862 | 15.7 | 0.65979 | 0.01280389 | 0.000842428 |  |  | 15.7 | 0.129621 | -0.0127964 | 0.0001683594 | 7.85 | 0.68857 | 0.025629 | 0.0008800118 |  |  | 7.85 | 0.106899 | -0.02553624 | 0.0001388378 | 5.495 | 0.742453 | 0.03843928501 | 0.0009959983 |  |  | 5.495 | 0.055181 | -0.03834652 | 7.667344e-05 | 3.14 | 0.750676 | 0.06404299 | 0.0009588248 |  |  | 3.14 | 0.047607 | -0.06395021826 | 6.338112e-05 | [10 empty] | 0.785 | 0.748512 | 0.1920362 | 0.0007171722 |  |  | 0.785 | 0.0528 | -0.1919687 | 5.223933e-05
316 | 0.549212 | 0.000600105908 | 0.0006573524 |  |  | 316 | 0.177877 | -0.000599773659 | 0.0002153187 | 158 | 0.609586 | 0.001300146454 | 0.0007903005 |  |  | 158 | 0.137195 | -0.001299814088 | 0.0001807184 | 31.6 | 0.642262 | 0.006402363535 | 0.0008198546 |  |  | 31.6 | 0.138493 | -0.00639570225 | 0.0001796438 | 15.8 | 0.663685 | 0.01280389 | 0.0008472849 |  |  | 15.8 | 0.125942 | -0.0127964 | 0.0001635149 | 7.9 | 0.692465 | 0.025629 | 0.0008848671 |  |  | 7.9 | 0.102788 | -0.02554467 | 0.0001338876 | 5.53 | 0.746564 | 0.03843928501 | 0.001001652 |  |  | 5.53 | 0.051069 | -0.03834652 | 7.130122e-05 | 3.16 | 0.754571 | 0.06404299 | 0.0009640042 |  |  | 3.16 | 0.043712 | -0.06395021826 | 5.839865e-05 | [10 empty] | 0.79 | 0.751758 | 0.1920446 | 0.0007202805 |  |  | 0.79 | 0.049555 | -0.1919687 | 4.912235e-05
318 | 0.552241 | 0.000600105908 | 0.0006609885 |  |  | 318 | 0.174631 | -0.000599773659 | 0.000211425 | 159 | 0.613048 | 0.001300146454 | 0.0007948016 |  |  | 159 | 0.133516 | -0.001299814088 | 0.000175937 | 31.8 | 0.646157 | 0.006401530933 | 0.0008248342 |  |  | 31.8 | 0.134814 | -0.00639570225 | 0.000174798 | 15.9 | 0.667796 | 0.01280389 | 0.0008524023 |  |  | 15.9 | 0.122047 | -0.0127964 | 0.0001586674 | 7.95 | 0.696577 | 0.025629 | 0.0008899889 |  |  | 7.95 | 0.099109 | -0.02553624 | 0.0001289132 | 5.565 | 0.750676 | 0.03843928501 | 0.00100717 |  |  | 5.565 | 0.046958 | -0.03834652 | 6.578212e-05 | 3.18 | 0.758466 | 0.06403456 | 0.0009689292 |  |  | 3.18 | 0.0396 | -0.06395865 | 5.32815e-05 | [10 empty] | 0.795 | 0.754571 | 0.1920531 | 0.0007232212 |  |  | 0.795 | 0.046525 | -0.1919772 | 4.611183e-05
320 | 0.555271 | 0.000600105908 | 0.0006646245 |  |  | 320 | 0.171385 | -0.000599773659 | 0.0002075313 | 160 | 0.616727 | 0.001300146454 | 0.0007994438 |  |  | 160 | 0.130054 | -0.001299814088 | 0.000171296 | 32 | 0.649835 | 0.006401530933 | 0.0008296365 |  |  | 32 | 0.131136 | -0.00639570225 | 0.0001700943 | 16 | 0.671475 | 0.01280389 | 0.0008573975 |  |  | 16 | 0.118152 | -0.01279723 | 0.0001536896 | 8 | 0.700472 | 0.025629 | 0.0008951277 |  |  | 8 | 0.095214 | -0.02554467 | 0.0001240775 | 5.6 | 0.754787 | 0.03843928501 | 0.001012702 |  |  | 5.6 | 0.042846 | -0.03834652 | 6.026398e-05 | 3.2 | 0.762361 | 0.06403456 | 0.0009738539 |  |  | 3.2 | 0.035705 | -0.06395865 | 4.816402e-05 | [10 empty] | 0.8 | 0.757817 | 0.1920446 | 0.0007261302 |  |  | 0.8 | 0.043279 | -0.1919772 | 4.310075e-05
322 | 0.5583 | 0.000600105908 | 0.0006682606 |  |  | 322 | 0.168139 | -0.000599773659 | 0.0002036376 | 161 | 0.620189 | 0.001300146454 | 0.000804086 |  |  | 161 | 0.126375 | -0.001299814088 | 0.000166655 | 32.2 | 0.653731 | 0.006401530933 | 0.000834485 |  |  | 32.2 | 0.12724 | -0.00639570225 | 0.0001652502 | 16.1 | 0.67537 | 0.01280389 | 0.0008622463 |  |  | 16.1 | 0.114473 | -0.0127964 | 0.0001488436 | 8.05 | 0.704367 | 0.025629 | 0.000900119 |  |  | 8.05 | 0.091319 | -0.02553624 | 0.0001191043 | 5.635 | 0.758899 | 0.03843928501 | 0.001018247 |  |  | 5.635 | 0.038735 | -0.03834652 | 5.474659e-05 | 3.22 | 0.766256 | 0.06403456 | 0.0009788422 |  |  | 3.22 | 0.03181 | -0.06395021826 | 4.317896e-05 | [10 empty] | 0.805 | 0.761063 | 0.1920446 | 0.0007292312 |  |  | 0.805 | 0.04025 | -0.1919687 | 4.008827e-05
324 | 0.56133 | 0.000600105908 | 0.0006718966 |  |  | 324 | 0.164893 | -0.000599773659 | 0.0001997438 | 162 | 0.623652 | 0.001300146454 | 0.0008085877 |  |  | 162 | 0.122913 | -0.001299814088 | 0.000162014 | 32.4 | 0.657409 | 0.006401530933 | 0.0008393335 |  |  | 32.4 | 0.123562 | -0.00639570225 | 0.0001604061 | 16.2 | 0.679265 | 0.01280389 | 0.0008672335 |  |  | 16.2 | 0.110578 | -0.0127964 | 0.0001439927 | 8.1 | 0.708262 | 0.02563743 | 0.0009052596 |  |  | 8.1 | 0.087424 | -0.02553624 | 0.000114111 | 5.67 | 0.762794 | 0.03843085 | 0.001023507 |  |  | 5.67 | 0.03484 | -0.03834652 | 4.937333e-05 | 3.24 | 0.770368 | 0.06403456 | 0.0009839694 |  |  | 3.24 | 0.027699 | -0.06395021826 | 3.80561e-05 | [10 empty] | 0.81 | 0.764092 | 0.1920446 | 0.0007322439 |  |  | 0.81 | 0.037004 | -0.1919687 | 3.707585e-05
326 | 0.564359 | 0.000600105908 | 0.0006755326 |  |  | 326 | 0.161864 | -0.000599773659 | 0.0001959802 | 163 | 0.627114 | 0.001300146454 | 0.0008130895 |  |  | 163 | 0.119234 | -0.001299814088 | 0.000157373 | 32.6 | 0.661304 | 0.006402363535 | 0.0008442204 |  |  | 32.6 | 0.119883 | -0.00639570225 | 0.0001556978 | 16.3 | 0.683377 | 0.01280389 | 0.0008723429 |  |  | 16.3 | 0.106683 | -0.0127964 | 0.0001390058 | 8.15 | 0.712374 | 0.025629 | 0.0009103725 |  |  | 8.15 | 0.083529 | -0.02553624 | 0.0001091357 | 5.705 | 0.766905 | 0.03843928501 | 0.001028892 |  |  | 5.705 | 0.030512 | -0.03834652 | 4.385519e-05 | 3.26 | 0.774263 | 0.06403456 | 0.0009890967 |  |  | 3.26 | 0.02401999943 | -0.06395021826 | 3.307438e-05 | [10 empty] | 0.815 | 0.767338 | 0.1920531 | 0.0007352728 |  |  | 0.815 | 0.033758 | -0.1919687 | 3.39602e-05
328 | 0.567172 | 0.000600105908 | 0.0006790384 |  |  | 328 | 0.158618 | -0.000599773659 | 0.0001922167 | 164 | 0.630576 | 0.001300146454 | 0.0008175906 |  |  | 164 | 0.115772 | -0.001299814088 | 0.0001527321 | 32.8 | 0.664983 | 0.006402363535 | 0.0008491404 |  |  | 32.8 | 0.116204 | -0.00639570225 | 0.0001509948 | 16.4 | 0.687055 | 0.01280389 | 0.0008773467 |  |  | 16.4 | 0.102788 | -0.0127964 | 0.0001340242 | 8.2 | 0.716269 | 0.025629 | 0.0009153709 |  |  | 8.2 | 0.079634 | -0.02553624 | 0.0001041646 | 5.74 | 0.771017 | 0.03843085 | 0.001034423 |  |  | 5.74 | 0.026617 | -0.03834652 | 3.833705e-05 | 3.28 | 0.778158 | 0.06403456 | 0.000994085 |  |  | 3.28 | 0.020125 | -0.06395021826 | 2.82308e-05 | [10 empty] | 0.82 | 0.770368 | 0.1920531 | 0.0007383022 |  |  | 0.82 | 0.030728 | -0.1919687 | 3.094821e-05
330 | 0.570202 | 0.000600105908 | 0.0006825448 |  |  | 330 | 0.155372 | -0.000599773659 | 0.0001883229 | 165 | 0.634039 | 0.001300146454 | 0.0008220924 |  |  | 165 | 0.112093 | -0.001299814088 | 0.0001480911 | 33 | 0.668878 | 0.006402363535 | 0.0008539896 |  |  | 33 | 0.112309 | -0.00639570225 | 0.0001461507 | 16.5 | 0.690951 | 0.01280389 | 0.0008821955 |  |  | 16.5 | 0.099109 | -0.0127964 | 0.0001291782 | 8.25 | 0.719947 | 0.025629 | 0.0009202231 |  |  | 8.25 | 0.07573799789 | -0.02553624 | 9.919078e-05 | 5.775 | 0.774912 | 0.03843085 | 0.001039709 |  |  | 5.775 | 0.022722 | -0.03834652 | 3.310994e-05 | 3.3 | 0.782053 | 0.06403456 | 0.0009990733 |  |  | 3.3 | 0.01601300016 | -0.06395021826 | 2.311031e-05 | [10 empty] | 0.825 | 0.773397 | 0.1920446 | 0.000741195 |  |  | 0.825 | 0.027699 | -0.1919687 | 2.804037e-05
332 | 0.573231 | 0.000600105908 | 0.0006861809 |  |  | 332 | 0.152342 | -0.000599773659 | 0.0001845588 | 166 | 0.637501 | 0.001300146454 | 0.0008265941 |  |  | 166 | 0.10863 | -0.001299814088 | 0.0001434494 | 33.2 | 0.672557 | 0.006402363535 | 0.0008588387 |  |  | 33.2 | 0.10863 | -0.00639570225 | 0.0001413065 | 16.6 | 0.694846 | 0.01280389 | 0.0008871833 |  |  | 16.6 | 0.09543 | -0.0127964 | 0.0001244704 | 8.3 | 0.723843 | 0.02563743 | 0.0009252285 |  |  | 8.3 | 0.07206 | -0.02553624 | 9.435547e-05 | 5.81 | 0.779023 | 0.03843085 | 0.001045079 |  |  | 5.81 | 0.01861000061 | -0.03834652 | 2.77363e-05 | 3.32 | 0.785948 | 0.06404299 | 0.001004128 |  |  | 3.32 | 0.012118 | -0.06395865 | 1.799084e-05 | [10 empty] | 0.83 | 0.776643 | 0.1920446 | 0.0007441914 |  |  | 0.83 | 0.024453 | -0.1919687 | 2.502886e-05
334 | 0.576045 | 0.000600105908 | 0.0006896873 |  |  | 334 | 0.149096 | -0.000599773659 | 0.0001807946 | 167 | 0.640963 | 0.001300146454 | 0.0008310952 |  |  | 167 | 0.104952 | -0.001299897209 | 0.0001388128 | 33.4 | 0.676452 | 0.006401530933 | 0.0008636316 |  |  | 33.4 | 0.104952 | -0.00639570225 | 0.0001366012 | 16.7 | 0.698524 | 0.01280389 | 0.0008920315 |  |  | 16.7 | 0.091535 | -0.0127964 | 0.0001196244 | 8.35 | 0.727738 | 0.025629 | 0.0009302205 |  |  | 8.35 | 0.067948 | -0.02553624 | 8.938227e-05 | 5.845 | 0.782919 | 0.03843928501 | 0.001050579 |  |  | 5.845 | 0.014498 | -0.03834652 | 2.221749e-05 | 3.34 | 0.789843 | 0.06403456 | 0.001009116 |  |  | 3.34 | 0.008438999765 | -0.06395021826 | 1.314726e-05 | [10 empty] | 0.835 | 0.779889 | 0.1920446 | 0.0007473083 |  |  | 0.835 | 0.021423 | -0.1919772 | 2.201733e-05
336 | 0.578858 | 0.000600105908 | 0.0006930641 |  |  | 336 | 0.14585 | -0.000599773659 | 0.0001769008 | 168 | 0.644426 | 0.001300146454 | 0.000835597 |  |  | 168 | 0.101489 | -0.001299897209 | 0.000134176 | 33.6 | 0.680131 | 0.006402363535 | 0.0008684642 |  |  | 33.6 | 0.101273 | -0.00639570225 | 0.0001318934 | 16.8 | 0.702419 | 0.01280389 | 0.0008968626 |  |  | 16.8 | 0.08764000237 | -0.0127964 | 0.000114638 | 8.4 | 0.731633 | 0.025629 | 0.0009350413 |  |  | 8.4 | 0.064269 | -0.02553624 | 8.440682e-05 | 5.88 | 0.786814 | 0.03843928501 | 0.00105595 |  |  | 5.88 | 0.010387 | -0.03834652 | 1.669959e-05 | 3.36 | 0.793738 | 0.06404299 | 0.001014105 |  |  | 3.36 | 0.004544000141 | -0.06395021826 | 8.302649e-06 | [10 empty] | 0.84 | 0.782919 | 0.1920446 | 0.0007503215 |  |  | 0.84 | 0.018177 | -0.1919856 | 1.900611e-05
338 | 0.581887 | 0.000600105908 | 0.0006965699 |  |  | 338 | 0.142821 | -0.000599773659 | 0.0001731373 | 169 | 0.647671 | 0.001300146454 | 0.0008399576 |  |  | 169 | 0.098027 | -0.001299897209 | 0.0001296751 | 33.8 | 0.683809 | 0.006402363535 | 0.0008732473 |  |  | 33.8 | 0.097594 | -0.00639570225 | 0.0001271899 | 16.9 | 0.706098 | 0.01280389 | 0.0009017286 |  |  | 16.9 | 0.083961 | -0.0127964 | 0.0001097942 | 8.45 | 0.735528 | 0.02563743 | 0.0009402055 |  |  | 8.45 | 0.060374 | -0.02553624 | 7.957313e-05 | 5.915 | 0.790925 | 0.03843085 | 0.001061204 |  |  | 5.915 | 0.006707999855 | -0.03834652 | 1.147179e-05 | 3.38 | 0.797633 | 0.06403456 | 0.001019105 |  |  | 3.38 | 0.000433000008 | -0.06395021826 | 3.182837e-06 | [10 empty] | 0.845 | 0.786164 | 0.1920531 | 0.0007533597 |  |  | 0.845 | 0.014931 | -0.1919772 | 1.589051e-05
340 | 0.5847 | 0.000600105908 | 0.0007000757 |  |  | 340 | 0.139575 | -0.000599773659 | 0.0001693737 | 170 | 0.651134 | 0.001300146454 | 0.0008443184 |  |  | 170 | 0.0943479985 | -0.001299897209 | 0.0001250339 | 34 | 0.687488 | 0.006401530933 | 0.0008779003 |  |  | 34 | 0.093699 | -0.00639570225 | 0.0001223458 | 17 | 0.709993 | 0.01280389 | 0.0009065775 |  |  | 17 | 0.080066 | -0.0127964 | 0.0001049482 | 8.5 | 0.739423 | 0.025629 | 0.0009451967 |  |  | 8.5 | 0.056479 | -0.02554467 | 7.461184e-05 | 5.95 | 0.79482 | 0.03843928501 | 0.00106659 |  |  | 5.95 | 0.002596999984 | -0.03833809 | 6.243841e-06 | 3.4 | 0.800014 | 0.06402612 | 0.001022978 | [16 empty] | 0.85 | 0.789194 | 0.1920531 | 0.0007563801 |  |  | 0.85 | 0.011685 | -0.1919687 | 1.27739e-05
342 | 0.587514 | 0.000600105908 | 0.0007034525 |  |  | 342 | 0.136545 | -0.000599773659 | 0.0001656095 | 171 | 0.65438 | 0.001300146454 | 0.0008486797 |  |  | 171 | 0.090886 | -0.001299897209 | 0.0001203926 | 34.2 | 0.691167 | 0.006402363535 | 0.0008826112 |  |  | 34.2 | 0.09002 | -0.00639570225 | 0.0001175017 | 17.1 | 0.713888 | 0.01280389 | 0.0009115646 |  |  | 17.1 | 0.076388 | -0.0127964 | 0.0001001028 | 8.55 | 0.743318 | 0.025629 | 0.0009500329 |  |  | 8.55 | 0.0528 | -0.02553624 | 6.977653e-05 | 5.985 | 0.798715 | 0.03843085 | 0.001071843 |  |  | 5.985 | 0 | -0.03834652 | 1.742386e-06 | [20 empty] | 0.855 | 0.792224 | 0.1920531 | 0.0007592897 |  |  | 0.855 | 0.008655999787 | -0.1919772 | 9.762263e-06
344 | 0.590327 | 0.000600105908 | 0.0007068293 |  |  | 344 | 0.1333 | -0.000599773659 | 0.0001618459 | 172 | 0.657626 | 0.001300146454 | 0.0008529 |  |  | 172 | 0.087424 | -0.001299897209 | 0.0001158923 | 34.4 | 0.695062 | 0.006401530933 | 0.0008874597 |  |  | 34.4 | 0.086342 | -0.00639570225 | 0.0001127963 | 17.2 | 0.717567 | 0.01280389 | 0.0009164134 |  |  | 17.2 | 0.072492 | -0.0127964 | 9.525677e-05 | 8.6 | 0.746997 | 0.02563743 | 0.0009550433 |  |  | 8.6 | 0.048905 | -0.02554467 | 6.493963e-05 | [30 empty] | 0.86 | 0.795469 | 0.1920446 | 0.0007622858 |  |  | 0.86 | 0.005410000216 | -0.1919772 | 6.750871e-06
346 | 0.59314 | 0.000600105908 | 0.0007102056 |  |  | 346 | 0.13027 | -0.000599773659 | 0.0001580823 | 173 | 0.661088 | 0.001300146454 | 0.0008572606 |  |  | 173 | 0.083961 | -0.001299897209 | 0.0001113914 | 34.6 | 0.698741 | 0.006402363535 | 0.0008922919 |  |  | 34.6 | 0.08266299963 | -0.00639570225 | 0.0001080889 | 17.3 | 0.721462 | 0.01280389 | 0.0009212447 |  |  | 17.3 | 0.068814 | -0.0127964 | 9.040903e-05 | 8.65 | 0.750892 | 0.025629 | 0.0009598778 |  |  | 8.65 | 0.04501 | -0.02553624 | 5.996529e-05 | [30 empty] | 0.865 | 0.798499 | 0.1920531 | 0.0007652986 |  |  | 0.865 | 0.002596999984 | -0.1919856 | 3.842954e-06
348 | 0.595737 | 0.000600105908 | 0.0007134521 |  |  | 348 | 0.127024 | -0.000599773659 | 0.0001543182 | 174 | 0.664334 | 0.001300146454 | 0.0008616213 |  |  | 174 | 0.080283 | -0.001299897209 | 0.0001067502 | 34.8 | 0.702203 | 0.006402363535 | 0.0008969387 |  |  | 34.8 | 0.078984 | -0.00639570225 | 0.000103385 | 17.4 | 0.725141 | 0.01280389 | 0.0009261111 |  |  | 17.4 | 0.065135 | -0.01279723 | 8.570629e-05 | 8.7 | 0.754787 | 0.025629 | 0.00096473 |  |  | 8.7 | 0.041332 | -0.02553624 | 5.512145e-05 | [30 empty] | 0.87 | 0.801529 | 0.1920531 | 0.000768225 |  |  | 0.87 | -0.000648999994 | -0.1919772 | 9.349827e-07
350 | 0.59855 | 0.000600105908 | 0.0007166987 |  |  | 350 | 0.123995 | -0.000599773659 | 0.0001505546 | 175 | 0.66758 | 0.001300146454 | 0.0008658416 |  |  | 175 | 0.07682 | -0.001299897209 | 0.0001021089 | 35 | 0.706098 | 0.006402363535 | 0.0009016489 |  |  | 35 | 0.075306 | -0.00639570225 | 9.867967e-05 | 17.5 | 0.729036 | 0.01280389 | 0.00093096 |  |  | 17.5 | 0.06145599857 | -0.0127964 | 8.099848e-05 | 8.75 | 0.758466 | 0.025629 | 0.0009695828 |  |  | 8.75 | 0.037436 | -0.02554467 | 5.029404e-05
352 | 0.601146 | 0.000600105908 | 0.0007199447 |  |  | 352 | 0.120965 | -0.000599773659 | 0.0001469206 | 176 | 0.670826 | 0.001300146454 | 0.0008700619 |  |  | 176 | 0.073358 | -0.001299897209 | 9.760798e-05 | 35.2 | 0.709561 | 0.006402363535 | 0.0009063598 |  |  | 35.2 | 0.071627 | -0.00639570225 | 9.397433e-05 | 17.6 | 0.732498 | 0.01280389 | 0.0009356699 |  |  | 17.6 | 0.057778 | -0.0127964 | 7.628859e-05 | 8.8 | 0.762361 | 0.025629 | 0.0009744357 |  |  | 8.8 | 0.033758 | -0.02554467 | 4.546585e-05
354 | 0.603743 | 0.000600105908 | 0.000723061 |  |  | 354 | 0.117719 | -0.000599773659 | 0.0001431564 | 177 | 0.673855 | 0.001300146454 | 0.0008741411 |  |  | 177 | 0.069896 | -0.001299814088 | 9.310483e-05 | 35.4 | 0.713239 | 0.006401530933 | 0.0009108724 |  |  | 35.4 | 0.067948 | -0.00639570225 | 8.926835e-05 | 17.7 | 0.736394 | 0.01280389 | 0.0009403805 |  |  | 17.7 | 0.053882 | -0.0127964 | 7.144257e-05 | 8.85 | 0.76604 | 0.02563743 | 0.0009794501 |  |  | 8.85 | 0.029863 | -0.02554467 | 4.062959e-05
356 | 0.60634 | 0.000600105908 | 0.000726178 |  |  | 356 | 0.11469 | -0.000599773659 | 0.0001393928 | 178 | 0.677101 | 0.001300146454 | 0.0008782203 |  |  | 178 | 0.066433 | -0.001299897209 | 8.860394e-05 | 35.6 | 0.716918 | 0.006402363535 | 0.0009155652 |  |  | 35.6 | 0.064269 | -0.00639570225 | 8.456076e-05 | 17.8 | 0.740072 | 0.01280389 | 0.0009452113 |  |  | 17.8 | 0.050204 | -0.0127964 | 6.659529e-05 | 8.9 | 0.769718 | 0.02563743 | 0.0009843074 |  |  | 8.9 | 0.026184 | -0.02553624 | 3.578649e-05
358 | 0.608937 | 0.000600105908 | 0.0007292949 |  |  | 358 | 0.11166 | -0.000599773659 | 0.0001357588 | 179 | 0.680131 | 0.001300146454 | 0.0008823002 |  |  | 179 | 0.062971 | -0.001299897209 | 8.410595e-05 | 35.8 | 0.720597 | 0.006402363535 | 0.0009203529 |  |  | 35.8 | 0.060591 | -0.00639570225 | 7.985704e-05 | 17.9 | 0.743751 | 0.01280389 | 0.0009499393 |  |  | 17.9 | 0.046309 | -0.0127964 | 6.175119e-05 | 8.95 | 0.773614 | 0.025629 | 0.0009890175 |  |  | 8.95 | 0.022505 | -0.02553624 | 3.108346e-05
360 | 0.611533 | 0.000600105908 | 0.0007324113 |  |  | 360 | 0.108414 | -0.000599773659 | 0.0001319946 | 180 | 0.683377 | 0.001300146454 | 0.0008863801 |  |  | 180 | 0.059509 | -0.001299897209 | 7.960571e-05 | 36 | 0.724059 | 0.006401530933 | 0.0009248645 |  |  | 36 | 0.056912 | -0.006396534853 | 7.515645e-05 | 18 | 0.74743 | 0.01280389 | 0.0009546499 |  |  | 18 | 0.04263 | -0.0127964 | 5.690517e-05 | 9 | 0.777292 | 0.025629 | 0.0009937081 |  |  | 9 | 0.01861000061 | -0.02554467 | 2.625208e-05
362 | 0.613914 | 0.000600105908 | 0.000735398 |  |  | 362 | 0.105385 | -0.000599773659 | 0.000128231 | 181 | 0.686406 | 0.001300146454 | 0.0008904593 |  |  | 181 | 0.056046 | -0.001299897209 | 7.510481e-05 | 36.2 | 0.727738 | 0.006402363535 | 0.0009294365 |  |  | 36.2 | 0.05345 | -0.006396534853 | 7.059371e-05 | 18.1 | 0.751108 | 0.01280389 | 0.0009593598 |  |  | 18.1 | 0.038951 | -0.0127964 | 5.219735e-05 | 9.05 | 0.780971 | 0.025629 | 0.000998422 |  |  | 9.05 | 0.014715 | -0.02554467 | 2.128198e-05
364 | 0.61651 | 0.000600105908 | 0.0007383847 |  |  | 364 | 0.102355 | -0.000599773659 | 0.000124597 | 182 | 0.689436 | 0.001300146454 | 0.0008943981 |  |  | 182 | 0.052584 | -0.001299897209 | 7.060392e-05 | 36.4 | 0.7312 | 0.006401530933 | 0.0009340078 |  |  | 36.4 | 0.0497709997 | -0.00639570225 | 6.602178e-05 | 18.2 | 0.754787 | 0.01280389 | 0.0009640697 |  |  | 18.2 | 0.035272 | -0.0127964 | 4.748954e-05 | 9.1 | 0.78465 | 0.02563743 | 0.001003302 |  |  | 9.1 | 0.011036 | -0.02553624 | 1.644276e-05
366 | 0.618891 | 0.000600105908 | 0.0007413714 |  |  | 366 | 0.09932500124 | -0.000599773659 | 0.0001209624 | 183 | 0.692249 | 0.001300146454 | 0.0008981964 |  |  | 183 | 0.04912199825 | -0.001299897209 | 6.610367e-05 | 36.6 | 0.734662 | 0.006402363535 | 0.0009384229 |  |  | 36.6 | 0.046092 | -0.00639570225 | 6.131018e-05 | 18.3 | 0.758466 | 0.01280389 | 0.0009687618 |  |  | 18.3 | 0.031594 | -0.0127964 | 4.278155e-05 | 9.15 | 0.788328 | 0.025629 | 0.001007996 |  |  | 9.15 | 0.007356999908 | -0.02553624 | 1.174202e-05
368 | 0.621271 | 0.000600105908 | 0.0007442286 |  |  | 368 | 0.0962959975 | -0.000599773659 | 0.0001173283 | 184 | 0.695278 | 0.001300146454 | 0.0009019941 |  |  | 184 | 0.045659 | -0.001299897209 | 6.160278e-05 | 36.8 | 0.738125 | 0.006402363535 | 0.0009429354 |  |  | 36.8 | 0.042413 | -0.00639570225 | 5.660538e-05 | 18.4 | 0.761928 | 0.01280389 | 0.0009733519 |  |  | 18.4 | 0.027915 | -0.0127964 | 3.80752e-05 | 9.2 | 0.792007 | 0.025629 | 0.001012564 |  |  | 9.2 | 0.003462000052 | -0.02553624 | 6.90694e-06
370 | 0.623652 | 0.000600105908 | 0.0007470856 |  |  | 370 | 0.093266 | -0.000599773659 | 0.0001136943 | 185 | 0.698092 | 0.001300146454 | 0.0009057925 |  |  | 185 | 0.042197 | -0.001299897209 | 5.710188e-05 | 37 | 0.741803 | 0.006402363535 | 0.0009475073 |  |  | 37 | 0.038735 | -0.00639570225 | 5.190004e-05 | 18.5 | 0.765607 | 0.01280389 | 0.0009779236 |  |  | 18.5 | 0.02401999943 | -0.0127964 | 3.322918e-05 | 9.25 | 0.795469 | 0.025629 | 0.00101714 |  |  | 9.25 | 0.000433000008 | -0.02554467 | 2.486692e-06
372 | 0.625815 | 0.000600105908 | 0.0007498125 |  |  | 372 | 0.09002 | -0.000599773659 | 0.0001099301 | 186 | 0.700905 | 0.001300146454 | 0.0009094505 |  |  | 186 | 0.038951 | -0.001299897209 | 5.274203e-05 | 37.2 | 0.745266 | 0.006401530933 | 0.0009520172 |  |  | 37.2 | 0.035272 | -0.00639570225 | 4.733285e-05 | 18.6 | 0.769069 | 0.01280306 | 0.0009824632 |  |  | 18.6 | 0.020341 | -0.0127964 | 2.838316e-05 | 9.3 | 0.798715 | 0.025629 | 0.001021438
374 | 0.628196 | 0.000600105908 | 0.0007525394 |  |  | 374 | 0.086991 | -0.000599773659 | 0.0001061665 | 187 | 0.703718 | 0.001300146454 | 0.0009131078 |  |  | 187 | 0.03548900038 | -0.001299897209 | 4.838217e-05 | 37.4 | 0.748728 | 0.006402363535 | 0.0009564509 |  |  | 37.4 | 0.031594 | -0.00639570225 | 4.276567e-05 | 18.7 | 0.772532 | 0.01280389 | 0.0009868966 |  |  | 18.7 | 0.01687899977 | -0.0127964 | 2.381419e-05
376 | 0.63036 | 0.000600105908 | 0.0007552669 |  |  | 376 | 0.083961 | -0.000599773659 | 0.0001025325 | 188 | 0.706531 | 0.001300146454 | 0.0009167651 |  |  | 188 | 0.032027 | -0.001299897209 | 4.388193e-05 | 37.6 | 0.751974 | 0.006402363535 | 0.0009607893 |  |  | 37.6 | 0.027915 | -0.00639570225 | 3.80596e-05 | 18.8 | 0.77621 | 0.01280389 | 0.0009914813 |  |  | 18.8 | 0.012984 | -0.0127964 | 1.910665e-05
378 | 0.632524 | 0.000600105908 | 0.0007578642 |  |  | 378 | 0.080932 | -0.000599773659 | 9.889848e-05 | 189 | 0.709344 | 0.001300146454 | 0.0009204224 |  |  | 189 | 0.028564 | -0.001299897209 | 3.938104e-05 | 37.8 | 0.755436 | 0.006402363535 | 0.0009651024 |  |  | 37.8 | 0.024453 | -0.00639570225 | 3.349314e-05 | 18.9 | 0.779673 | 0.01280389 | 0.0009960719 |  |  | 18.9 | 0.009305000305 | -0.0127964 | 1.4261e-05
380 | 0.634688 | 0.000600105908 | 0.0007604614 |  |  | 380 | 0.077902 | -0.000599773659 | 9.526445e-05 | 190 | 0.711941 | 0.001300146454 | 0.0009239393 |  |  | 190 | 0.025318 | -0.001299897209 | 3.502053e-05 | 38 | 0.758899 | 0.006402363535 | 0.000969536 |  |  | 38 | 0.020774 | -0.00639570225 | 2.892595e-05 | 19 | 0.783135 | 0.01280389 | 0.001000505 |  |  | 19 | 0.005625999998 | -0.0127964 | 9.553189e-06
382 | 0.636852 | 0.000600105908 | 0.0007630587 |  |  | 382 | 0.074873 | -0.000599773659 | 9.163042e-05 | 191 | 0.714538 | 0.001300146454 | 0.0009273158 |  |  | 191 | 0.021856 | -0.001299897209 | 3.066068e-05 | 38.2 | 0.762145 | 0.006401530933 | 0.0009737679 |  |  | 38.2 | 0.017312 | -0.00639570225 | 2.435876e-05 | 19.1 | 0.786597 | 0.01280389 | 0.001004938 |  |  | 19.1 | 0.001948000048 | -0.0127964 | 4.846015e-06
384 | 0.638799 | 0.000600105908 | 0.0007655257 |  |  | 384 | 0.071843 | -0.000599773659 | 8.799639e-05 | 192 | 0.717134 | 0.001300146454 | 0.0009306916 |  |  | 192 | 0.01861000061 | -0.001299897209 | 2.630082e-05 | 38.4 | 0.765391 | 0.006401530933 | 0.0009778606 |  |  | 38.4 | 0.013633 | -0.00639570225 | 1.979158e-05 | 19.2 | 0.79006 | 0.01280389 | 0.001009371 |  |  | 19.2 | 0 | -0.0127964 | 1.246374e-06
386 | 0.640963 | 0.000600105908 | 0.0007679928 |  |  | 386 | 0.068814 | -0.000599773659 | 8.436236e-05 | 193 | 0.719731 | 0.001300146454 | 0.0009340674 |  |  | 193 | 0.01514799986 | -0.001299897209 | 2.194097e-05 | 38.6 | 0.768636 | 0.006402363535 | 0.0009820611 |  |  | 38.6 | 0.009953999892 | -0.00639570225 | 1.508531e-05 | 19.3 | 0.793522 | 0.01280389 | 0.001013785
388 | 0.642911 | 0.000600105908 | 0.0007704604 |  |  | 388 | 0.06600099802 | -0.000599773659 | 8.085849e-05 | 194 | 0.722111 | 0.001300146454 | 0.0009373029 |  |  | 194 | 0.011902 | -0.001299897209 | 1.758111e-05 | 38.8 | 0.771882 | 0.006402363535 | 0.0009862994 |  |  | 38.8 | 0.006492000073 | -0.00639570225 | 1.051841e-05 | 19.4 | 0.796768 | 0.01280389 | 0.001018099
390 | 0.644858 | 0.000600105908 | 0.0007727978 |  |  | 390 | 0.062971 | -0.000599773659 | 7.735401e-05 | 195 | 0.724708 | 0.001300146454 | 0.0009405383 |  |  | 195 | 0.008438999765 | -0.001299897209 | 1.32206e-05 | 39 | 0.775128 | 0.006402363535 | 0.0009904558 |  |  | 39 | 0.002812999999 | -0.00639570225 | 5.951224e-06 | 19.5 | 0.799148 | 0.01280306 | 0.001021668
392 | 0.646806 | 0.000600105908 | 0.0007751352 |  |  | 392 | 0.059942 | -0.000599773659 | 7.371998e-05 | 196 | 0.726872 | 0.001300146454 | 0.0009436333 |  |  | 196 | 0.005193000194 | -0.001299897209 | 8.860099e-06 | 39.2 | 0.778374 | 0.006402363535 | 0.0009946123 |  |  | 39.2 | 0.000433000008 | -0.00639570225 | 2.076053e-06
394 | 0.648537 | 0.000600105908 | 0.000777343 |  |  | 394 | 0.056912 | -0.000599773659 | 7.008595e-05 | 197 | 0.729252 | 0.001300146454 | 0.0009465872 |  |  | 197 | 0.001731000026 | -0.001299897209 | 4.500244e-06 | 39.4 | 0.781404 | 0.006402363535 | 0.0009986304
396 | 0.650485 | 0.000600105908 | 0.0007795508 |  |  | 396 | 0.05409900099 | -0.000599773659 | 6.658147e-05 | 198 | 0.731633 | 0.001300146454 | 0.0009496822 |  |  | 198 | 0 | -0.001299897209 | 1.125061e-06 | 39.6 | 0.784433 | 0.006401530933 | 0.001002425
398 | 0.652216 | 0.000600105908 | 0.0007817586 |  |  | 398 | 0.051069 | -0.000599773659 | 6.3077e-05 | 199 | 0.733797 | 0.001300146454 | 0.0009526368 | [6 empty] | 39.8 | 0.787463 | 0.006401530933 | 0.001006258
400 | 0.653947 | 0.000600105908 | 0.0007838361 |  |  | 400 | 0.04804 | -0.000599773659 | 5.944297e-05 | 200 | 0.735961 | 0.001300146454 | 0.0009554503 | [6 empty] | 40 | 0.790709 | 0.006401530933 | 0.001010276
402 | 0.655678 | 0.000600105908 | 0.0007859137 |  |  | 402 | 0.045227 | -0.000599773659 | 5.593909e-05 | 201 | 0.738125 | 0.001300146454 | 0.0009582639 | [6 empty] | 40.2 | 0.793522 | 0.006402363535 | 0.00101422
404 | 0.657409 | 0.000600105908 | 0.0007879913 |  |  | 404 | 0.042197 | -0.000599773659 | 5.243461e-05 | 202 | 0.740289 | 0.001300146454 | 0.0009610774 | [6 empty] | 40.4 | 0.796551 | 0.006402363535 | 0.001018026
406 | 0.658924 | 0.000600105908 | 0.0007899392 |  |  | 406 | 0.039168 | -0.000599773659 | 4.880058e-05 | 203 | 0.742236 | 0.001300146454 | 0.0009637498 | [6 empty] | 40.6 | 0.798932 | 0.006401530933 | 0.001021404
408 | 0.660655 | 0.000600105908 | 0.0007918872 |  |  | 408 | 0.036354 | -0.000599773659 | 4.529611e-05 | 204 | 0.744184 | 0.001300146454 | 0.0009662819
410 | 0.66217 | 0.000600105908 | 0.0007938351 |  |  | 410 | 0.033325 | -0.000599773659 | 4.179163e-05 | 205 | 0.746131 | 0.001300146454 | 0.0009688139
412 | 0.663685 | 0.000600105908 | 0.0007956534 |  |  | 412 | 0.030512 | -0.000599773659 | 3.828775e-05 | 206 | 0.748079 | 0.001300146454 | 0.0009713459
414 | 0.665199 | 0.000600105908 | 0.0007974711 |  |  | 414 | 0.027482 | -0.000599773659 | 3.478327e-05 | 207 | 0.74981 | 0.001300146454 | 0.0009737375
416 | 0.666714 | 0.000600105908 | 0.0007992889 |  |  | 416 | 0.024669 | -0.000599773659 | 3.12788e-05 | 208 | 0.751758 | 0.001300146454 | 0.0009761291
418 | 0.668229 | 0.000600105908 | 0.0008011072 |  |  | 418 | 0.021856 | -0.000599773659 | 2.790447e-05 | 209 | 0.753489 | 0.001300146454 | 0.0009785208
420 | 0.669527 | 0.000600105908 | 0.0008027953 |  |  | 420 | 0.018826 | -0.000599773659 | 2.439999e-05 | 210 | 0.75522 | 0.001300146454 | 0.0009807713
422 | 0.671042 | 0.000600105908 | 0.0008044834 |  |  | 422 | 0.01601300016 | -0.000599773659 | 2.089551e-05 | 211 | 0.756951 | 0.001300146454 | 0.0009830219
424 | 0.672341 | 0.000600105908 | 0.0008061721 |  |  | 424 | 0.0132 | -0.000599773659 | 1.752119e-05 | 212 | 0.758466 | 0.001300146454 | 0.000985132
426 | 0.673639 | 0.000600105908 | 0.0008077305 |  |  | 426 | 0.010387 | -0.000599773659 | 1.414686e-05 | 213 | 0.760197 | 0.001300146454 | 0.0009872422
428 | 0.674937 | 0.000600105908 | 0.0008092884 |  |  | 428 | 0.007356999908 | -0.000599773659 | 1.064238e-05 | 214 | 0.761712 | 0.001300146454 | 0.0009893523
430 | 0.676236 | 0.000600105908 | 0.0008108469 |  |  | 430 | 0.004544000141 | -0.000599773659 | 7.137906e-06 | 215 | 0.763227 | 0.001300146454 | 0.000991322
432 | 0.677534 | 0.000600105908 | 0.0008124053 |  |  | 432 | 0.001731000026 | -0.000599773659 | 3.76358e-06 | 216 | 0.764958 | 0.001300146454 | 0.0009934322
434 | 0.678832 | 0.000600105908 | 0.0008139632 |  |  | 434 | 0.000216 | -0.000599773659 | 1.167759e-06 | 217 | 0.766256 | 0.001300146454 | 0.0009954012
436 | 0.679914 | 0.000600105908 | 0.0008153915 | [6 empty] | 218 | 0.767771 | 0.001300146454 | 0.0009972299
438 | 0.681213 | 0.000600105908 | 0.0008168204 | [6 empty] | 219 | 0.769286 | 0.001300146454 | 0.0009991996
440 | 0.682295 | 0.000600105908 | 0.0008182492 | [6 empty] | 220 | 0.770584 | 0.001300146454 | 0.001001028
442 | 0.683593 | 0.000600105908 | 0.0008196775 | [6 empty] | 221 | 0.772099 | 0.001300146454 | 0.001002857
444 | 0.684675 | 0.000600105908 | 0.0008211057 | [6 empty] | 222 | 0.773397 | 0.001300146454 | 0.001004686
446 | 0.685757 | 0.000600105908 | 0.0008224043 | [6 empty] | 223 | 0.774912 | 0.001300146454 | 0.001006514
448 | 0.686839 | 0.000600105908 | 0.0008237029 | [6 empty] | 224 | 0.77621 | 0.001300146454 | 0.001008343
450 | 0.687921 | 0.000600105908 | 0.0008250016 | [6 empty] | 225 | 0.777509 | 0.001300146454 | 0.001010031
452 | 0.689003 | 0.000600105908 | 0.0008263002 | [6 empty] | 226 | 0.778807 | 0.001300146454 | 0.001011719
454 | 0.690085 | 0.000600105908 | 0.0008275988 | [6 empty] | 227 | 0.780105 | 0.001300146454 | 0.001013407
456 | 0.690951 | 0.000600105908 | 0.0008287679 | [6 empty] | 228 | 0.781187 | 0.001300146454 | 0.001014954
458 | 0.692032 | 0.000600105908 | 0.0008299363 | [6 empty] | 229 | 0.782486 | 0.001300146454 | 0.001016502
460 | 0.693114 | 0.000600105908 | 0.0008312343 | [6 empty] | 230 | 0.783784 | 0.001300146454 | 0.00101819
462 | 0.69398 | 0.000600105908 | 0.0008324033 | [6 empty] | 231 | 0.784866 | 0.001300146454 | 0.001019737
464 | 0.695062 | 0.000600105908 | 0.0008335723 | [6 empty] | 232 | 0.786164 | 0.001300146454 | 0.001021285
466 | 0.695928 | 0.000600105908 | 0.0008347413 | [6 empty] | 233 | 0.787246 | 0.001300146454 | 0.001022832
468 | 0.696793 | 0.000600105908 | 0.0008357801 | [6 empty] | 234 | 0.788328 | 0.001300146454 | 0.001024238
470 | 0.697875 | 0.000600105908 | 0.0008369485 | [6 empty] | 235 | 0.789627 | 0.001300146454 | 0.001025786
472 | 0.698741 | 0.000600105908 | 0.0008381175 | [6 empty] | 236 | 0.790709 | 0.001300146454 | 0.001027334
474 | 0.699606 | 0.000600105908 | 0.0008391563 | [6 empty] | 237 | 0.791791 | 0.001300146454 | 0.001028741
476 | 0.700472 | 0.000600105908 | 0.0008401951 | [6 empty] | 238 | 0.792873 | 0.001300146454 | 0.001030148
478 | 0.701337 | 0.000600105908 | 0.0008412338 | [6 empty] | 239 | 0.793955 | 0.001300146454 | 0.001031554
480 | 0.702203 | 0.000600105908 | 0.0008422726 | [6 empty] | 240 | 0.795037 | 0.001300146454 | 0.001032961
482 | 0.703069 | 0.000600105908 | 0.000843312 | [6 empty] | 241 | 0.796119 | 0.001300146454 | 0.001034368
484 | 0.703934 | 0.000600105908 | 0.0008443508 | [6 empty] | 242 | 0.797201 | 0.001300146454 | 0.001035775
486 | 0.7048 | 0.000600105908 | 0.0008453896 | [6 empty] | 243 | 0.798066 | 0.001300146454 | 0.00103704
488 | 0.7054489851 | 0.000600105908 | 0.0008462988 | [6 empty] | 244 | 0.799148 | 0.001300146454 | 0.001038306
490 | 0.706315 | 0.000600105908 | 0.0008472079 | [6 empty] | 245 | 0.799797 | 0.001300146454 | 0.001039431
492 | 0.70718 | 0.000600105908 | 0.0008482467
494 | 0.707829 | 0.000600105908 | 0.0008491553
496 | 0.708695 | 0.000600105908 | 0.0008500644
498 | 0.709344 | 0.000600105908 | 0.0008509736
500 | 0.71021 | 0.000600105908 | 0.0008518828
502 | 0.710859 | 0.000600105908 | 0.0008527919
504 | 0.711724 | 0.000600105908 | 0.0008537005
506 | 0.712374 | 0.000600105908 | 0.0008546096
508 | 0.713023 | 0.000600105908 | 0.0008553891
510 | 0.713672 | 0.000600105908 | 0.0008561681
512 | 0.714538 | 0.000600105908 | 0.0008570772
514 | 0.715187 | 0.000600105908 | 0.0008579864
516 | 0.715836 | 0.000600105908 | 0.0008587654
518 | 0.716485 | 0.000600105908 | 0.0008595443
520 | 0.717134 | 0.000600105908 | 0.0008603232
522 | 0.717784 | 0.000600105908 | 0.0008611028
524 | 0.718433 | 0.000600105908 | 0.0008618823
526 | 0.719082 | 0.000600105908 | 0.0008626613
528 | 0.719731 | 0.000600105908 | 0.0008634402
530 | 0.72038 | 0.000600105908 | 0.0008642191
532 | 0.720813 | 0.000600105908 | 0.0008648684
534 | 0.721462 | 0.000600105908 | 0.0008655177
536 | 0.722111 | 0.000600105908 | 0.0008662967
538 | 0.722544 | 0.000600105908 | 0.000866946
540 | 0.723193 | 0.000600105908 | 0.0008675953
542 | 0.723843 | 0.000600105908 | 0.0008683748
544 | 0.724275 | 0.000600105908 | 0.0008690242
546 | 0.724925 | 0.000600105908 | 0.0008696735
548 | 0.725357 | 0.000600105908 | 0.0008703228
550 | 0.726007 | 0.000600105908 | 0.0008709721
552 | 0.726439 | 0.000600105908 | 0.0008716214
554 | 0.727089 | 0.000600105908 | 0.0008722707
556 | 0.727521 | 0.000600105908 | 0.00087292
558 | 0.727954 | 0.000600105908 | 0.0008734391
560 | 0.728603 | 0.000600105908 | 0.0008740884
562 | 0.729036 | 0.000600105908 | 0.0008747378
564 | 0.729469 | 0.000600105908 | 0.0008752575
566 | 0.730118 | 0.000600105908 | 0.0008759068
568 | 0.730551 | 0.000600105908 | 0.0008765561
570 | 0.730984 | 0.000600105908 | 0.0008770758
572 | 0.731416 | 0.000600105908 | 0.0008775949
574 | 0.731849 | 0.000600105908 | 0.000878114
576 | 0.732282 | 0.000600105908 | 0.0008786337
578 | 0.732715 | 0.000600105908 | 0.0008791534
580 | 0.733364 | 0.000600105908 | 0.0008798027
582 | 0.733797 | 0.000600105908 | 0.000880452
584 | 0.73423 | 0.000600105908 | 0.0008809717
586 | 0.734662 | 0.000600105908 | 0.0008814908
588 | 0.735095 | 0.000600105908 | 0.0008820099
590 | 0.735312 | 0.000600105908 | 0.0008823999
592 | 0.735744 | 0.000600105908 | 0.0008827894
594 | 0.736177 | 0.000600105908 | 0.0008833085
596 | 0.73661 | 0.000600105908 | 0.0008838282
598 | 0.737043 | 0.000600105908 | 0.0008843479
600 | 0.737476 | 0.000600105908 | 0.0008848676
602 | 0.737908 | 0.000600105908 | 0.0008853867
604 | 0.738125 | 0.000600105908 | 0.0008857761
606 | 0.738558 | 0.000600105908 | 0.0008861662
608 | 0.73899 | 0.000600105908 | 0.0008866853
610 | 0.739207 | 0.000600105908 | 0.0008870748
612 | 0.739639 | 0.000600105908 | 0.0008874642
614 | 0.740072 | 0.000600105908 | 0.0008879833
616 | 0.740505 | 0.000600105908 | 0.000888503
618 | 0.740721 | 0.000600105908 | 0.0008888925
620 | 0.741154 | 0.000600105908 | 0.0008892819
622 | 0.741587 | 0.000600105908 | 0.0008898016
624 | 0.741803 | 0.000600105908 | 0.0008901911
626 | 0.742236 | 0.000600105908 | 0.0008905806
628 | 0.742453 | 0.000600105908 | 0.0008909706
630 | 0.742885 | 0.000600105908 | 0.0008913601
632 | 0.743102 | 0.000600105908 | 0.0008917496
634 | 0.743535 | 0.000600105908 | 0.0008921396
636 | 0.743751 | 0.000600105908 | 0.0008925291
638 | 0.744184 | 0.000600105908 | 0.0008929186
640 | 0.7444 | 0.000600105908 | 0.0008933081
642 | 0.744833 | 0.000600105908 | 0.0008936975
644 | 0.745049 | 0.000600105908 | 0.000894087
646 | 0.745482 | 0.000600105908 | 0.0008944765
648 | 0.745699 | 0.000600105908 | 0.0008948665
650 | 0.745915 | 0.000600105908 | 0.0008951264
652 | 0.746348 | 0.000600105908 | 0.0008955159
654 | 0.746564 | 0.000600105908 | 0.0008959053
656 | 0.746997 | 0.000600105908 | 0.0008962948
658 | 0.747213 | 0.000600105908 | 0.0008966843
660 | 0.74743 | 0.000600105908 | 0.0008969441
662 | 0.747646 | 0.000600105908 | 0.0008972039
664 | 0.748079 | 0.000600105908 | 0.0008975934
666 | 0.748295 | 0.000600105908 | 0.0008979829
668 | 0.748512 | 0.000600105908 | 0.0008982427
670 | 0.748944 | 0.000600105908 | 0.0008986322
672 | 0.749161 | 0.000600105908 | 0.0008990217
674 | 0.749377 | 0.000600105908 | 0.0008992815
676 | 0.749594 | 0.000600105908 | 0.0008995413
678 | 0.750026 | 0.000600105908 | 0.0008999308
680 | 0.750243 | 0.000600105908 | 0.0009003203
682 | 0.750459 | 0.000600105908 | 0.0009005802
684 | 0.750676 | 0.000600105908 | 0.00090084
686 | 0.750892 | 0.000600105908 | 0.0009010998
688 | 0.751108 | 0.000600105908 | 0.0009013591
690 | 0.751541 | 0.000600105908 | 0.0009017485
692 | 0.751758 | 0.000600105908 | 0.0009021386
694 | 0.751974 | 0.000600105908 | 0.0009023984
696 | 0.75219 | 0.000600105908 | 0.0009026577
698 | 0.752407 | 0.000600105908 | 0.0009029176
700 | 0.752623 | 0.000600105908 | 0.0009031774
702 | 0.75284 | 0.000600105908 | 0.0009034372
704 | 0.753272 | 0.000600105908 | 0.0009038267
706 | 0.753489 | 0.000600105908 | 0.0009042162
708 | 0.753705 | 0.000600105908 | 0.000904476
710 | 0.753922 | 0.000600105908 | 0.0009047359
712 | 0.754138 | 0.000600105908 | 0.0009049957
714 | 0.754354 | 0.000600105908 | 0.000905255
716 | 0.754571 | 0.000600105908 | 0.0009055148
718 | 0.754787 | 0.000600105908 | 0.0009057747
720 | 0.755004 | 0.000600105908 | 0.0009060345
722 | 0.75522 | 0.000600105908 | 0.0009062943
724 | 0.755436 | 0.000600105908 | 0.0009065536
726 | 0.755653 | 0.000600105908 | 0.0009068135
728 | 0.755869 | 0.000600105908 | 0.0009070733
730 | 0.756086 | 0.000600105908 | 0.0009073331
732 | 0.756302 | 0.000600105908 | 0.000907593
734 | 0.756518 | 0.000600105908 | 0.0009078522
736 | 0.756735 | 0.000600105908 | 0.0009081121
738 | 0.756951 | 0.000600105908 | 0.0009083719
740 | 0.757168 | 0.000600105908 | 0.0009086317
742 | 0.757384 | 0.000600105908 | 0.0009088916
744 | 0.7576 | 0.000600105908 | 0.0009091509
746 | 0.757817 | 0.000600105908 | 0.0009094107
748 | 0.758033 | 0.000600105908 | 0.0009096705
750 | 0.758249 | 0.000600105908 | 0.0009099298
752 | 0.758466 | 0.000600105908 | 0.0009101896
754 | 0.758682 | 0.000600022846 | 0.0009103865
756 | 0.758899 | 0.000600022846 | 0.0009105833
758 | 0.759115 | 0.000600105908 | 0.0009109061
760 | 0.759331 | 0.000600105908 | 0.0009112284
762 | 0.759548 | 0.000600105908 | 0.0009114883
764 | 0.759764 | 0.000600105908 | 0.0009117481
766 | 0.759764 | 0.000600105908 | 0.0009118777
768 | 0.759981 | 0.000600105908 | 0.0009120079
770 | 0.760197 | 0.000600105908 | 0.0009122678
772 | 0.760413 | 0.000600105908 | 0.000912527
774 | 0.76063 | 0.000600105908 | 0.0009127869
776 | 0.760846 | 0.000600105908 | 0.0009130468
778 | 0.761063 | 0.000600105908 | 0.0009133066
780 | 0.761279 | 0.000600105908 | 0.0009135664
782 | 0.761495 | 0.000600105908 | 0.0009138257
784 | 0.761712 | 0.000600105908 | 0.0009140855
786 | 0.761712 | 0.000600105908 | 0.0009142158
788 | 0.761928 | 0.000600105908 | 0.0009143454
790 | 0.762145 | 0.000600105908 | 0.0009146052
792 | 0.762361 | 0.000600105908 | 0.000914865
794 | 0.762577 | 0.000600105908 | 0.0009151243
796 | 0.762794 | 0.000600105908 | 0.0009153842
798 | 0.76301 | 0.000600105908 | 0.000915644
800 | 0.76301 | 0.000600105908 | 0.0009157736
802 | 0.763227 | 0.000600105908 | 0.0009159038
804 | 0.763443 | 0.000600105908 | 0.0009161637
806 | 0.763659 | 0.000600105908 | 0.0009164229
808 | 0.763876 | 0.000600105908 | 0.0009166828
810 | 0.763876 | 0.000600105908 | 0.000916813
812 | 0.764092 | 0.000600105908 | 0.0009169427
814 | 0.764309 | 0.000600105908 | 0.0009172025
816 | 0.764525 | 0.000600105908 | 0.0009174623
818 | 0.764741 | 0.000600105908 | 0.0009177216
820 | 0.764958 | 0.000600105908 | 0.0009179814
822 | 0.764958 | 0.000600105908 | 0.0009181117
824 | 0.765174 | 0.000600105908 | 0.0009182413
826 | 0.765391 | 0.000600105908 | 0.0009185011
828 | 0.765607 | 0.000600105908 | 0.0009187609
830 | 0.765607 | 0.000600105908 | 0.0009188906
832 | 0.765823 | 0.000600105908 | 0.0009190202
834 | 0.76604 | 0.000600105908 | 0.0009192801
836 | 0.766256 | 0.000600105908 | 0.0009195399
838 | 0.766256 | 0.000600105908 | 0.0009196695
840 | 0.766473 | 0.000600105908 | 0.0009197997
842 | 0.766689 | 0.000600105908 | 0.0009200596
844 | 0.766905 | 0.000600105908 | 0.0009203188
846 | 0.767122 | 0.000600105908 | 0.0009205787
848 | 0.767122 | 0.000600105908 | 0.0009207089
850 | 0.767338 | 0.000600105908 | 0.0009208385
852 | 0.767554 | 0.000600105908 | 0.0009210977
854 | 0.767771 | 0.000600105908 | 0.0009213576
856 | 0.767771 | 0.000600105908 | 0.0009214878
858 | 0.767987 | 0.000600105908 | 0.0009216175
860 | 0.768204 | 0.000600105908 | 0.0009218773
862 | 0.76842 | 0.000600105908 | 0.0009221371
864 | 0.76842 | 0.000600105908 | 0.0009222667
866 | 0.768636 | 0.000600105908 | 0.0009223964
868 | 0.768853 | 0.000600105908 | 0.0009226562
870 | 0.768853 | 0.000600105908 | 0.0009227865
872 | 0.769069 | 0.000600105908 | 0.0009229161
874 | 0.769286 | 0.000600105908 | 0.0009231759
876 | 0.769502 | 0.000600105908 | 0.0009234357
878 | 0.769502 | 0.000600105908 | 0.0009235654
880 | 0.769718 | 0.000600105908 | 0.000923695
882 | 0.769935 | 0.000600105908 | 0.0009239549
884 | 0.770151 | 0.000600105908 | 0.0009242147
886 | 0.770151 | 0.000600105908 | 0.0009243444
888 | 0.770368 | 0.000600105908 | 0.0009244746
890 | 0.770584 | 0.000600105908 | 0.0009247344
892 | 0.770584 | 0.000600105908 | 0.000924864
894 | 0.7708 | 0.000600105908 | 0.0009249936
896 | 0.771017 | 0.000600105908 | 0.0009252535
898 | 0.771017 | 0.000600105908 | 0.0009253837
900 | 0.771233 | 0.000600105908 | 0.0009255134
902 | 0.77145 | 0.000600105908 | 0.0009257732
904 | 0.771666 | 0.000600105908 | 0.000926033
906 | 0.771666 | 0.000600105908 | 0.0009261626
908 | 0.771882 | 0.000600105908 | 0.0009262923
910 | 0.772099 | 0.000600105908 | 0.0009265521
912 | 0.772099 | 0.000600105908 | 0.0009266824
914 | 0.772315 | 0.000600105908 | 0.000926812
916 | 0.772532 | 0.000600105908 | 0.0009270718
918 | 0.772532 | 0.000600105908 | 0.000927202
920 | 0.772748 | 0.000600105908 | 0.0009273316
922 | 0.772964 | 0.000600105908 | 0.0009275909
924 | 0.772964 | 0.000600105908 | 0.0009277205
926 | 0.773181 | 0.000600105908 | 0.0009278508
928 | 0.773397 | 0.000600105908 | 0.0009281106
930 | 0.773397 | 0.000600105908 | 0.0009282403
932 | 0.773614 | 0.000600105908 | 0.0009283705
934 | 0.77383 | 0.000600105908 | 0.0009286303
936 | 0.77383 | 0.000600105908 | 0.0009287599
938 | 0.774046 | 0.000600105908 | 0.0009288895
940 | 0.774263 | 0.000600105908 | 0.0009291494
942 | 0.774263 | 0.000600105908 | 0.0009292796
944 | 0.774479 | 0.000600105908 | 0.0009294092
946 | 0.774696 | 0.000600105908 | 0.000929669
948 | 0.774696 | 0.000600105908 | 0.0009297993
950 | 0.774912 | 0.000600105908 | 0.0009299289
952 | 0.775128 | 0.000600105908 | 0.0009301882
954 | 0.775128 | 0.000600105908 | 0.0009303178
956 | 0.775345 | 0.000600105908 | 0.000930448
958 | 0.775561 | 0.000600105908 | 0.0009307079
960 | 0.775561 | 0.000600105908 | 0.0009308374
962 | 0.775778 | 0.000600105908 | 0.0009309677
964 | 0.775994 | 0.000600105908 | 0.0009312275
966 | 0.775994 | 0.000600105908 | 0.0009313572
968 | 0.77621 | 0.000600105908 | 0.0009314868
970 | 0.77621 | 0.000600105908 | 0.0009316164
972 | 0.776427 | 0.000600105908 | 0.0009317466
974 | 0.776643 | 0.000600105908 | 0.0009320065
976 | 0.776643 | 0.000600105908 | 0.0009321361
978 | 0.776859 | 0.000600105908 | 0.0009322657
980 | 0.777076 | 0.000600105908 | 0.0009325256
982 | 0.777076 | 0.000600105908 | 0.0009326558
984 | 0.777292 | 0.000600105908 | 0.0009327854
986 | 0.777292 | 0.000600105908 | 0.0009329151
988 | 0.777509 | 0.000600105908 | 0.0009330453
990 | 0.777725 | 0.000600105908 | 0.0009333051
992 | 0.777725 | 0.000600105908 | 0.0009334347
994 | 0.777941 | 0.000600105908 | 0.0009335643
996 | 0.778158 | 0.000600105908 | 0.0009338242
998 | 0.778158 | 0.000600105908 | 0.0009339544
1000 | 0.778374 | 0.000600105908 | 0.0009340841
1002 | 0.778591 | 0.000600105908 | 0.0009343439
1004 | 0.778591 | 0.000600105908 | 0.0009344741
1006 | 0.778807 | 0.000600105908 | 0.0009346037
1008 | 0.778807 | 0.000600105908 | 0.0009347333
1010 | 0.779023 | 0.000600105908 | 0.000934863
1012 | 0.77924 | 0.000600105908 | 0.0009351228
1014 | 0.77924 | 0.000600105908 | 0.0009352531
1016 | 0.779456 | 0.000600105908 | 0.0009353827
1018 | 0.779456 | 0.000600105908 | 0.0009355123
1020 | 0.779673 | 0.000600105908 | 0.0009356425
1022 | 0.779889 | 0.000600105908 | 0.0009359024
1024 | 0.779889 | 0.000600105908 | 0.000936032
1026 | 0.780105 | 0.000600105908 | 0.0009361616
1028 | 0.780322 | 0.000600105908 | 0.0009364215
1030 | 0.780322 | 0.000600105908 | 0.0009365517
1032 | 0.780538 | 0.000600105908 | 0.0009366813
1034 | 0.780538 | 0.000600105908 | 0.000936811
1036 | 0.780755 | 0.000600105908 | 0.0009369412
1038 | 0.780971 | 0.000600105908 | 0.000937201
1040 | 0.780971 | 0.000600105908 | 0.0009373306
1042 | 0.781187 | 0.000600105908 | 0.0009374602
1044 | 0.781187 | 0.000600105908 | 0.0009375899
1046 | 0.781404 | 0.000600105908 | 0.0009377201
1048 | 0.78162 | 0.000600105908 | 0.00093798
1050 | 0.78162 | 0.000600105908 | 0.0009381096
1052 | 0.781837 | 0.000600105908 | 0.0009382398
1054 | 0.781837 | 0.000600105908 | 0.00093837
1056 | 0.782053 | 0.000600105908 | 0.0009384996
1058 | 0.782053 | 0.000600105908 | 0.0009386292
1060 | 0.782269 | 0.000600105908 | 0.0009387589
1062 | 0.782486 | 0.000600105908 | 0.0009390187
1064 | 0.782486 | 0.000600105908 | 0.000939149
1066 | 0.782702 | 0.000600105908 | 0.0009392786
1068 | 0.782702 | 0.000600105908 | 0.0009394082
1070 | 0.782919 | 0.000600105908 | 0.0009395384
1072 | 0.783135 | 0.000600105908 | 0.0009397982
1074 | 0.783135 | 0.000600105908 | 0.0009399279
1076 | 0.783351 | 0.000600105908 | 0.0009400575
1078 | 0.783351 | 0.000600105908 | 0.0009401871
1080 | 0.783568 | 0.000600105908 | 0.0009403174
1082 | 0.783784 | 0.000600105908 | 0.0009405772
1084 | 0.783784 | 0.000600105908 | 0.0009407068
1086 | 0.784001 | 0.000600105908 | 0.000940837
1088 | 0.784001 | 0.000600105908 | 0.0009409673
1090 | 0.784217 | 0.000600105908 | 0.0009410969
1092 | 0.784433 | 0.000600105908 | 0.0009413561
1094 | 0.784433 | 0.000600105908 | 0.0009414858
1096 | 0.78465 | 0.000600105908 | 0.000941616
1098 | 0.78465 | 0.000600105908 | 0.0009417462
1100 | 0.784866 | 0.000600105908 | 0.0009418758
1102 | 0.784866 | 0.000600105908 | 0.0009420054
1104 | 0.785083 | 0.000600105908 | 0.0009421357
1106 | 0.785299 | 0.000600105908 | 0.0009423955
1108 | 0.785299 | 0.000600105908 | 0.0009425251
1110 | 0.785515 | 0.000600105908 | 0.0009426548
1112 | 0.785515 | 0.000600105908 | 0.0009427844
1114 | 0.785732 | 0.000600105908 | 0.0009429146
1116 | 0.785948 | 0.000600105908 | 0.0009431744
1118 | 0.785948 | 0.000600105908 | 0.0009433041
1120 | 0.786164 | 0.000600105908 | 0.0009434337
1122 | 0.786164 | 0.000600105908 | 0.0009435633
1124 | 0.786381 | 0.000600105908 | 0.0009436935
1126 | 0.786381 | 0.000600105908 | 0.0009438238
1128 | 0.786597 | 0.000600105908 | 0.0009439534
1130 | 0.786597 | 0.000600105908 | 0.000944083
1132 | 0.786814 | 0.000600105908 | 0.0009442132
1134 | 0.78703 | 0.000600105908 | 0.0009444731
1136 | 0.78703 | 0.000600105908 | 0.0009446027
1138 | 0.787246 | 0.000600105908 | 0.0009447323
1140 | 0.787246 | 0.000600105908 | 0.0009448619
1142 | 0.787463 | 0.000600105908 | 0.0009449922
1144 | 0.787463 | 0.000600105908 | 0.0009451224
1146 | 0.787679 | 0.000600105908 | 0.000945252
1148 | 0.787679 | 0.000600105908 | 0.0009453817
1150 | 0.787896 | 0.000600105908 | 0.0009455119
1152 | 0.787896 | 0.000600105908 | 0.0009456421
1154 | 0.788112 | 0.000600105908 | 0.0009457717
1156 | 0.788328 | 0.000600105908 | 0.0009460309
1158 | 0.788328 | 0.000600105908 | 0.0009461606
1160 | 0.788545 | 0.000600105908 | 0.0009462908
1162 | 0.788545 | 0.000600105908 | 0.000946421
1164 | 0.788761 | 0.000600105908 | 0.0009465507
1166 | 0.788761 | 0.000600105908 | 0.0009466803
1168 | 0.788978 | 0.000600105908 | 0.0009468105
1170 | 0.788978 | 0.000600105908 | 0.0009469407
1172 | 0.789194 | 0.000600105908 | 0.0009470703
1174 | 0.789194 | 0.000600105908 | 0.0009471999
1176 | 0.78941 | 0.000600105908 | 0.0009473296
1178 | 0.789627 | 0.000600105908 | 0.0009475894
1180 | 0.789627 | 0.000600105908 | 0.0009477197
1182 | 0.789843 | 0.000600105908 | 0.0009478493
1184 | 0.789843 | 0.000600105908 | 0.0009479789
1186 | 0.79006 | 0.000600105908 | 0.0009481091
1188 | 0.79006 | 0.000600105908 | 0.0009482393
1190 | 0.790276 | 0.000600105908 | 0.000948369
1192 | 0.790276 | 0.000600105908 | 0.0009484986
1194 | 0.790492 | 0.000600105908 | 0.0009486282
1196 | 0.790492 | 0.000600105908 | 0.0009487578
1198 | 0.790709 | 0.000600105908 | 0.0009488881
1200 | 0.790709 | 0.000600105908 | 0.0009490183
1202 | 0.790925 | 0.000600105908 | 0.0009491479
1204 | 0.791142 | 0.000600105908 | 0.0009494078
1206 | 0.791142 | 0.000600105908 | 0.000949538
1208 | 0.791358 | 0.000600105908 | 0.0009496676
1210 | 0.791358 | 0.000600105908 | 0.0009497972
1212 | 0.791574 | 0.000600105908 | 0.0009499268
1214 | 0.791574 | 0.000600105908 | 0.0009500565
1216 | 0.791791 | 0.000600105908 | 0.0009501867
1218 | 0.791791 | 0.000600105908 | 0.0009503169
1220 | 0.792007 | 0.000600105908 | 0.0009504466
1222 | 0.792007 | 0.000600105908 | 0.0009505762
1224 | 0.792224 | 0.000600105908 | 0.0009507064
1226 | 0.792224 | 0.000600105908 | 0.0009508366
1228 | 0.79244 | 0.000600105908 | 0.0009509662
1230 | 0.79244 | 0.000600105908 | 0.0009510958
1232 | 0.792656 | 0.000600105908 | 0.0009512255
1234 | 0.792656 | 0.000600105908 | 0.0009513551
1236 | 0.792873 | 0.000600105908 | 0.0009514853
1238 | 0.792873 | 0.000600105908 | 0.0009516156
1240 | 0.793089 | 0.000600105908 | 0.0009517452
1242 | 0.793306 | 0.000600105908 | 0.000952005
1244 | 0.793306 | 0.000600105908 | 0.0009521352
1246 | 0.793522 | 0.000600105908 | 0.0009522649
1248 | 0.793522 | 0.000600105908 | 0.0009523945
1250 | 0.793738 | 0.000600105908 | 0.0009525241
1252 | 0.793738 | 0.000600105908 | 0.0009526537
1254 | 0.793955 | 0.000600105908 | 0.000952784
1256 | 0.793955 | 0.000600105908 | 0.0009529142
1258 | 0.794171 | 0.000600105908 | 0.0009530438
1260 | 0.794171 | 0.000600105908 | 0.0009531734
1262 | 0.794388 | 0.000600105908 | 0.0009533036
1264 | 0.794388 | 0.000600105908 | 0.0009534339
1266 | 0.794604 | 0.000600105908 | 0.0009535635
1268 | 0.794604 | 0.000600105908 | 0.0009536931
1270 | 0.79482 | 0.000600105908 | 0.0009538227
1272 | 0.79482 | 0.000600105908 | 0.0009539524
1274 | 0.795037 | 0.000600105908 | 0.0009540826
1276 | 0.795037 | 0.000600105908 | 0.0009542128
1278 | 0.795253 | 0.000600105908 | 0.0009543424
1280 | 0.795253 | 0.000600105908 | 0.000954472
1282 | 0.795469 | 0.000600105908 | 0.0009546016
1284 | 0.795469 | 0.000600105908 | 0.0009547313
1286 | 0.795686 | 0.000600105908 | 0.0009548615
1288 | 0.795686 | 0.000600105908 | 0.0009549917
1290 | 0.795902 | 0.000600105908 | 0.0009551214
1292 | 0.795902 | 0.000600105908 | 0.000955251
1294 | 0.796119 | 0.000600105908 | 0.0009553812
1296 | 0.796335 | 0.000600105908 | 0.000955641
1298 | 0.796335 | 0.000600105908 | 0.0009557707
1300 | 0.796335 | 0.000600105908 | 0.0009557707
1302 | 0.796551 | 0.000600105908 | 0.0009559003
1304 | 0.796551 | 0.000600105908 | 0.0009560299
1306 | 0.796768 | 0.000600105908 | 0.0009561601
1308 | 0.796984 | 0.000600105908 | 0.00095642
1310 | 0.796984 | 0.000600105908 | 0.0009565496
1312 | 0.796984 | 0.000600105908 | 0.0009565496
1314 | 0.797201 | 0.000600105908 | 0.0009566798
1316 | 0.797417 | 0.000600105908 | 0.0009569397
1318 | 0.797417 | 0.000600105908 | 0.0009570693
1320 | 0.797633 | 0.000600105908 | 0.0009571989
1322 | 0.797633 | 0.000600105908 | 0.0009573285
1324 | 0.797633 | 0.000600105908 | 0.0009573285
1326 | 0.79785 | 0.000600105908 | 0.0009574588
1328 | 0.798066 | 0.000600105908 | 0.0009577186
1330 | 0.798066 | 0.000600105908 | 0.0009578483
1332 | 0.798066 | 0.000600105908 | 0.0009578483
1334 | 0.798283 | 0.000600105908 | 0.0009579785
1336 | 0.798283 | 0.000600105908 | 0.0009581087
1338 | 0.798499 | 0.000600105908 | 0.0009582383
1340 | 0.798499 | 0.000600105908 | 0.0009583679
1342 | 0.798715 | 0.000600105908 | 0.0009584975
1344 | 0.798715 | 0.000600105908 | 0.0009586272
1346 | 0.798932 | 0.000600105908 | 0.0009587574
1348 | 0.798932 | 0.000600105908 | 0.0009588876
1350 | 0.799148 | 0.000600105908 | 0.0009590173
1352 | 0.799148 | 0.000600105908 | 0.0009591469
1354 | 0.799365 | 0.000600105908 | 0.0009592771
1356 | 0.799365 | 0.000600105908 | 0.0009594073
1358 | 0.799581 | 0.000600105908 | 0.0009595369
1360 | 0.799797 | 0.000600105908 | 0.0009597962
1362 | 0.799797 | 0.000600105908 | 0.0009599258

## ResCD
Сила тока, мА | 0.6 | 1.3 | 6.4 | 12.8 | 25.6 | 38.4 | 64 | 128 | 192
Удельный ток, А/г | 0.046875 | 0.1015625 | 0.5 | 1 | 2 | 3 | 5 | 10 | 15
Напряжение разряд, мВ | 711.6056 | 736.9754 | 760.1429 | 759.5791 | 748.458 | 735.6232 | 708.7312 | 643.4913 | 580.5116
Сопротивление, Ом | 73.662 | 24.24022 | 3.113834 | 1.578941 | 1.006679 | 0.8382401 | 0.7130376 | 0.6113619 | 0.5715843
Время зарада, с | 1362 | 245 | 40.6 | 19.5 | 9.3 | 5.985 | 3.4 | 1.49 | 0.87
Время разряда, с | 434 | 198 | 39.2 | 19.2 | 9.25 | 5.985 | 3.38 | 1.49 | 0.87
Ёмкость, Ф | 0.365933 | 0.3492654 | 0.3300432 | 0.3235476 | 0.3163838 | 0.3124208 | 0.3052215 | 0.2963832 | 0.2877462
Удельная ёмкость, Ф/г | 57.17704 | 54.57271 | 51.56925 | 50.55432 | 49.43497 | 48.81576 | 47.69086 | 46.30987 | 44.96034
КПД Q, % | 31.8649 | 80.81633 | 96.55173 | 98.46154 | 99.46236 | 100 | 99.41177 | 100 | 100
КПД E,% | 17.65478 | 64.31108 | 86.99929 | 88.30435 | 86.62392 | 84.23435 | 78.24194 | 66.31262 | 56.46875
Удельная мощность, Вт/кг | 169.694 | 515.672 | 4014.344 | 7916.696 | 12417.07 | 14912.2 | 17530.63 | 20446.15 | 21869.04
Удельная энергия, Вт*ч/кг | 2.541202 | 2.425454 | 2.291967 | 2.246858 | 2.19711 | 2.169589 | 2.119594 | 2.058216 | 1.998237
Постоянная времени, с | 26.95536 | 8.466268 | 1.0277 | 0.5108628 | 0.318497 | 0.2618837 | 0.2176344 | 0.1811974 | 0.1644712
Постоянная времени, с | 0.2237175 | 0.2135275 | 0.2017758 | 0.1978047 | 0.193425 | 0.1910022 | 0.1866008 | 0.1811974 | 0.1759171